## AUTO (2)
선택하여 붙여 넣기 값
재 하 하 중 |  |  |  | 변위량
시험 단계 | 하 중 (kgf) | 하중강도 (kN/㎡) | 누계침하량 (mm) | 좌 | 우 | 평균 (mm)
0 | 0 | 0 | 0 | 0 | 0 | 0 |  | 계수 | 0.7 | 0.7
1 | 450 | 35 | 0.46 | 0.48 | 0.44 | 0.46 | 0.48 | 0.44 | 0.7 | 0.7
2 | 900 | 70 | 0.625 | 0.53 | 0.72 | 0.625 | 0.05 | 0.28 | 0.7 | 0.7
3 | 1350 | 105 | 0.855 | 0.98 | 0.73 | 0.855 | 0.45 | 0.01 | 0.7 | 0.7
4 | 1800 | 140 | 1.135 | 1.36 | 0.91 | 1.135 | 0.38 | 0.18 | 0.7 | 0.7
5 | 2250 | 175 | 1.32 | 1.41 | 1.23 | 1.32 | 0.05 | 0.32 | 0.7 | 0.7
6 | 2700 | 210 | 1.43 | 1.56 | 1.3 | 1.43 | 0.15 | 0.07 | 1.3 | 1.3
7 | 3140 | 245 | 1.55 | 1.71 | 1.39 | 1.55 | 0.15 | 0.09 | 1.3 | 1.3
8 | 3590 | 280 | 1.69 | 1.77 | 1.61 | 1.69 | 0.06 | 0.22 | 1.3 | 1.3
9 | 4040 | 315 | 1.805 | 1.89 | 1.72 | 1.805 | 0.12 | 0.11 | 1.3 | 1.3
10 | 4490 | 350 | 1.955 | 1.97 | 1.94 | 1.955 | 0.08 | 0.22 | 1.3 | 1.3
11 | 4940 | 385 | 2.085 | 2.04 | 2.13 | 2.085 | 0.07 | 0.19 | 1.3 | 1.3
12 | 5390 | 420 | 2.33 | 2.27 | 2.39 | 2.33 | 0.23 | 0.26 | 1.3 | 1.3
13 |  | 455 | 2.445 | 2.46 | 2.43 | 2.445 | 0.19 | 0.04 | 1.5 | 1.5
14 |  | 490 | 2.565 | 2.6 | 2.53 | 2.565 | 0.14 | 0.1 | 1.5 | 1.5
15 |  | 525 | 3.08 | 3.372 | 2.788 | 3.08 | 0.7714286 | 0.2571429 | 1.5 | 1.5
16 |  | 560 | 3.6945 | 4.272 | 3.117 | 3.6945 | 0.9 | 0.3285714 | 1.5 | 1.5
[7 empty] | 0.2857143 | #DIV/0! | 1.5
[7 empty] | 0.7428571 | #DIV/0! | 1.5 | 0
[7 empty] | 0.1857143 | #DIV/0! | 1.5 | 0
[7 empty] | 0.7142857 | #DIV/0! | 1.5 | 0

## AUTO
선택하여 붙여 넣기 값
재 하 하 중 |  |  |  | 변위량
시험 단계 | 하 중 (kgf) | 하중강도 (kN/㎡) | 누계침하량 (mm) | 좌 | 우 | 평균 (mm)
0 | 0 | 0 | 0 | 0 | 0 | 0 |  | 계수 | 1.2 | 1.2
1 | 450 | 35 | 0.04 | 0.02 | 0.06 | 0.04 | 0.02 | 0.06 | 1.2 | 1.2
2 | 900 | 70 | 0.175 | 0.04 | 0.31 | 0.175 | 0.02 | 0.25 | 1.2 | 1.2
3 | 1350 | 105 | 0.29 | 0.22 | 0.36 | 0.29 | 0.18 | 0.05 | 1.2 | 1.2
4 | 1800 | 140 | 0.47 | 0.33 | 0.61 | 0.47 | 0.11 | 0.25 | 1.2 | 1.2
5 | 2250 | 175 | 0.545 | 0.47 | 0.62 | 0.545 | 0.14 | 0.01 | 1.2 | 1.2
6 | 2700 | 210 | 0.7 | 0.66 | 0.74 | 0.7 | 0.19 | 0.12 | 1.2 | 1.2
7 | 3140 | 245 | 0.9 | 0.9 | 0.9 | 0.9 | 0.24 | 0.16 | 1.2 | 1.2
8 | 3590 | 280 | 1.01 | 1.02 | 1 | 1.01 | 0.12 | 0.1 | 1.2 | 1.2
9 | 4040 | 315 | 1.035 | 1.06 | 1.01 | 1.035 | 0.04 | 0.01 | 1.2 | 1.2
10 | 4490 | 350 | 1.105 | 1.14 | 1.07 | 1.105 | 0.08 | 0.06 | 1.2 | 1.2
11 | 4940 | 385 | 1.245 | 1.19 | 1.3 | 1.245 | 0.05 | 0.23 | 1.2 | 1.2
12 | 5390 | 420 | 1.345 | 1.24 | 1.45 | 1.345 | 0.05 | 0.15 | 1.2 | 1.2
13 |  | 455 | 1.495 | 1.38 | 1.61 | 1.495 | 0.14 | 0.16 | 1.2 | 1.2
14 |  | 490 | 1.66 | 1.46 | 1.86 | 1.66 | 0.08 | 0.25 | 1.2 | 1.2
15 |  | 525 | 2.181 | 1.902 | 2.46 | 2.181 | 0.4416667 | 0.6 | 1.2 | 1.2
16 |  | 560 | 2.444 | 1.936 | 2.952 | 2.444 | 0.03333333 | 0.4916667 | 1.2 | 1.2
[7 empty] | 0.5333333 | 0.4 | 1.2 | 1.2
[7 empty] | 0.03333333 | 0.5583333 | 1.2 | 1.2
[7 empty] | 0.08333333 | 0.5333333 | 1.2 | 1.2
[7 empty] | 0.1166667 | 0.01666667 | 1.2 | 1.2

## List
시험번호, 시험일자, 위치 -> List에서 변경하면 시험 시트 자동 변경 시험결과 -> 시험 시트에서 변경하면 Rist에서 자동변경 | [5 empty] | AUTO 선택하여 붙여넣기 -> 값
붉은색 -> data 입력 | [5 empty] | Data |  | 1 |  | 2 |  | 3 |  | 4 |  | 5 |  | 6 |  | 7 |  | 8 |  | 9 |  | 10 |  | 11 |  | 12 |  | 13 |  | 14 |  | 15 |  | 16 |  | 17 |  | 18 |  | 19 |  | 20
시험번호 | 시험일자 | 위 치 | 시험 결과 | 기 준 | 합부판정 | 시험단계 | 하중강도 | 좌(mm) | 우(mm) | 좌(mm) | 우(mm) | 좌(mm) | 우(mm) | 좌(mm) | 우(mm) | 좌(mm) | 우(mm) | 좌(mm) | 우(mm) | 좌(mm) | 우(mm) | 좌(mm) | 우(mm) | 좌(mm) | 우(mm) | 좌(mm) | 우(mm) | 좌(mm) | 우(mm) | 좌(mm) | 우(mm) | 좌(mm) | 우(mm) | 좌(mm) | 우(mm) | 좌(mm) | 우(mm) | 좌(mm) | 우(mm) | 좌(mm) | 우(mm) | 좌(mm) | 우(mm) | 좌(mm) | 우(mm) | 좌(mm) | 우(mm)
1 | 2026-05-18 | 중로(집) 3-14 (No.6 ~ No.9),소로(국)3-17 노체 1단(3층) | 197.2 | 147 | 합격 | 0 | 0 | 0 | 0 | 0 | 0 | 0 | 0 | 0 | 0 | 0 | 0 | 0 | 0 | 0 | 0 | 0 | 0 | 0 | 0 | 0 | 0 | 0 | 0 | 0 | 0 | 0 | 0 | 0 | 0 | 0 | 0 | 0 | 0 | 0 | 0 | 0 | 0 | 0 | 0 | 0 | 0
2 | 2026-05-18 | 중로(집) 3-14 (No.6 ~ No.9),소로(국)3-17 노체 2단(6층) | 199.6 | 147 | 합격 | 1 | 35 | 0.22 | 0.34 | 0.19 | 0.09 | 0.22 | 0.05 | 0.37 | 0.23 | 0.04 | 0.12 | 0.14 | 0.02 | 0.21 | 0.26 | 0.27 | 0.24 | 0.26 | 0.12 | 0.01 | 0.14 | 0.23 | 0.29 | 0.15 | 0.17 | 0.15 | 0.04 | 0.01 | 0.25 | 0.33 | 0.12 | 0.02 | 0.26 | 0.13 | 0.07 | 0.35 | 0.04 | 0.35 | 0.3 | 0.37 | 0.08
3 | 2026-05-18 | 중로(집) 3-16 (No.36 ~ No.41) 노체 1단(3층) | 195.2 | 147 | 합격 | 2 | 70 | 0.43 | 0.36 | 0.54 | 0.46 | 0.43 | 0.15 | 0.74 | 0.58 | 0.37 | 0.23 | 0.2 | 0.36 | 0.29 | 0.54 | 0.57 | 0.4 | 0.37 | 0.34 | 0.23 | 0.31 | 0.37 | 0.39 | 0.41 | 0.44 | 0.4 | 0.34 | 0.09 | 0.39 | 0.57 | 0.47 | 0.29 | 0.4 | 0.49 | 0.09 | 0.41 | 0.09 | 0.38 | 0.55 | 0.45 | 0.4
4 | 2026-05-18 | 중로(집) 3-16 (No.36 ~ No.41) 노체 2단(6층) | 188.8 | 147 | 합격 | 3 | 105 | 0.55 | 0.43 | 0.85 | 0.66 | 0.52 | 0.38 | 0.89 | 0.63 | 0.4 | 0.46 | 0.32 | 0.44 | 0.45 | 0.65 | 0.77 | 0.46 | 0.69 | 0.53 | 0.37 | 0.59 | 0.69 | 0.5 | 0.62 | 0.69 | 0.75 | 0.59 | 0.36 | 0.5 | 0.63 | 0.72 | 0.44 | 0.5 | 0.5 | 0.3 | 0.43 | 0.35 | 0.75 | 0.68 | 0.81 | 0.56
5 | 2026-05-19 | 중로(집) 3-14 (No.6 ~ No.9),소로(국)3-17 노체 3단(9층) | 182.8 | 147 | 합격 | 4 | 140 | 0.92 | 0.74 | 0.87 | 1.03 | 0.54 | 0.55 | 0.95 | 0.68 | 0.55 | 0.48 | 0.33 | 0.81 | 0.82 | 0.88 | 1.04 | 0.83 | 0.89 | 0.66 | 0.42 | 0.86 | 0.99 | 0.73 | 0.69 | 0.71 | 1.05 | 0.75 | 0.67 | 0.87 | 0.95 | 0.78 | 0.72 | 0.62 | 0.75 | 0.4 | 0.68 | 0.39 | 0.87 | 0.72 | 1.15 | 0.83
6 | 2026-05-19 | 중로(집) 3-14 (No.6 ~ No.9),소로(국)3-17 노체 4단(12층) | 177.2 | 147 | 합격 | 5 | 175 | 0.98 | 1.03 | 1 | 1.22 | 0.59 | 0.69 | 1.21 | 0.75 | 0.78 | 0.5 | 0.57 | 1.03 | 1.18 | 1.2 | 1.38 | 0.93 | 1.14 | 0.81 | 0.51 | 0.96 | 1.2 | 0.98 | 1.05 | 0.79 | 1.19 | 0.91 | 0.94 | 1.23 | 1.32 | 0.97 | 0.8 | 0.76 | 0.97 | 0.45 | 0.94 | 0.49 | 1.2 | 0.83 | 1.34 | 0.88
7 | 2026-05-19 | 중로(집) 3-16 (No.36 ~ No.41) 노체 3단(9층) | 187.6 | 147 | 합격 | 6 | 210 | 1.11 | 1.22 | 1.07 | 1.53 | 0.92 | 0.76 | 1.28 | 1.12 | 0.79 | 0.65 | 0.69 | 1.35 | 1.36 | 1.41 | 1.53 | 1.28 | 1.4 | 0.97 | 0.54 | 1.12 | 1.26 | 1.09 | 1.16 | 0.84 | 1.46 | 0.95 | 1.23 | 1.44 | 1.61 | 1.35 | 0.99 | 0.99 | 1.25 | 0.65 | 1.07 | 0.63 | 1.34 | 1.16 | 1.71 | 1.23
8 | 2026-05-19 | 중로(집) 3-16 (No.36 ~ No.41) 노체 4단(12층) | 176 | 147 | 합격 | 7 | 245 | 1.32 | 1.34 | 1.18 | 1.58 | 0.97 | 1.07 | 1.33 | 1.28 | 1.15 | 0.93 | 0.98 | 1.65 | 1.53 | 1.56 | 1.73 | 1.63 | 1.52 | 1.2 | 0.78 | 1.41 | 1.29 | 1.36 | 1.44 | 1.2 | 1.72 | 1.02 | 1.5 | 1.61 | 1.68 | 1.41 | 1.35 | 1.3 | 1.4 | 0.87 | 1.43 | 0.66 | 1.69 | 1.31 | 2.05 | 1.6
9 | 2026-05-22 | 중로(집) 3-14 (No.6 ~ No.9),소로(국)3-17 노체 5단(15층) | 170 | 147 | 합격 | 8 | 280 | 1.39 | 1.64 | 1.36 | 1.87 | 1.28 | 1.27 | 1.61 | 1.44 | 1.36 | 1.3 | 1.13 | 1.77 | 1.84 | 1.67 | 1.77 | 1.65 | 1.68 | 1.42 | 0.83 | 1.61 | 1.49 | 1.37 | 1.69 | 1.41 | 1.97 | 1.21 | 1.67 | 1.69 | 1.9 | 1.68 | 1.36 | 1.63 | 1.77 | 1 | 1.75 | 1.01 | 1.84 | 1.39 | 2.41 | 1.73
10 | 2026-05-22 | 중로(집) 3-14 (No.6 ~ No.9),소로(국)3-17 노체 6단(18층) | 166 | 147 | 합격 | 9 | 315 | 1.48 | 1.69 | 1.55 | 2 | 1.39 | 1.31 | 1.84 | 1.64 | 1.47 | 1.4 | 1.28 | 1.92 | 2.21 | 1.96 | 1.8 | 1.92 | 1.69 | 1.71 | 0.85 | 1.81 | 1.72 | 1.58 | 1.88 | 1.42 | 2.02 | 1.45 | 1.97 | 1.79 | 2.05 | 1.75 | 1.5 | 1.77 | 1.93 | 1.35 | 2.09 | 1.09 | 2.2 | 1.49 | 2.71 | 1.96
11 | 2026-05-22 | 중로(집) 3-16 (No.36 ~ No.41) 노체 5단(15층) | 163.2 | 147 | 합격 | 10 | 350 |  |  | 1.67 | 2.35 | 1.45 | 1.67 | 1.99 | 1.9 | 1.58 | 1.71 | 1.56 | 2.15 | 2.45 | 2.03 | 1.9 | 2.29 | 1.86 | 1.93 | 1.16 | 2.12 | 1.99 | 1.92 | 1.94 | 1.75 | 2.25 | 1.53 | 1.98 | 1.85 | 2.39 | 1.92 | 1.82 | 2.03 | 2.11 | 1.36 | 2.26 | 1.33 | 2.44 | 1.59 | 2.99 | 2.22
12 | 2026-05-22 | 중로(집) 3-16 (No.36 ~ No.41) 노체 6단(18층) | 166.4 | 147 | 합격 | 11 | 385 |  |  | 1.74 | 2.68 | 1.46 | 1.91 | 2.14 | 1.95 | 1.62 | 1.88 | 1.85 | 2.46 | 2.69 | 2.37 | 1.95 | 2.55 | 2.16 | 2.21 | 1.3 | 2.33 | 2.2 | 2.1 | 2.06 | 1.82 | 2.26 | 1.84 | 2.17 | 2.07 | 2.58 | 2.29 | 2.03 | 2.19 | 2.16 | 1.39 | 2.47 | 1.34 | 2.77 | 1.83 | 3.24 | 2.31
13 | 2026-05-26 | 중로(집) 3-14 (No.6 ~ No.9),소로(국)3-17 노체 7단(21층) | 162.8 | 147 | 합격 | 12 | 420 |  |  | 1.98 | 2.97 | 1.63 | 2.04 | 2.3 | 2.03 | 1.92 | 1.91 | 1.86 | 2.83 | 2.83 | 2.73 | 1.97 | 2.62 | 2.25 | 2.49 | 1.42 | 2.42 | 2.31 | 2.19 | 2.24 | 2.16 | 2.59 | 1.93 | 2.26 | 2.23 | 2.82 | 2.5 | 2.34 | 2.23 | 2.52 | 1.72 | 2.51 | 1.48 | 2.97 | 2 | 3.5 | 2.34
14 | 2026-05-26 | 중로(집) 3-14 (No.6 ~ No.9),소로(국)3-17 노체 8단(24층) | 166 | 147 | 합격
15 | 2026-05-26 | 중로(집) 3-16 (No.36 ~ No.41) 노체 7단(21층) | 171.6 | 147 | 합격
16 | 2026-05-26 | 중로(집) 3-16 (No.36 ~ No.41) 노체 8단(24층) | 167.6 | 147 | 합격
17 | 2026-05-27 | 중로(집) 3-14 (No.6 ~ No.9),소로(국)3-17 노체 9단(27층) | 170.8 | 147 | 합격 | 12 | 420 |  |  | 1.98 | 2.97 | 1.63 | 2.04 | 2.3 | 2.03 | 1.92 | 1.91 | 1.86 | 2.83 | 2.83 | 2.73 | 1.97 | 2.62 | 2.25 | 2.49 | 1.42 | 2.42 | 2.31 | 2.19 | 2.24 | 2.16 | 2.59 | 1.93 | 2.26 | 2.23 | 2.82 | 2.5 | 2.34 | 2.23 | 2.52 | 1.72 | 2.51 | 1.48 | 2.97 | 2 | 3.5 | 2.34
18 | 2026-05-27 | 중로(집) 3-14 (No.6 ~ No.9),소로(국)3-17 노체 10단(30층) | 169.6 | 147 | 합격
19 | 2026-05-27 | 중로(집) 3-16 (No.36 ~ No.41) 노체 9단(27층) | 165.2 | 147 | 합격
20 | 2026-05-27 | 중로(집) 3-16 (No.36 ~ No.41) 노체 10단(30층) | 162.4 | 147 | 합격
21 | 2026-05-28 | 중로(집) 3-12 (No.17 ~ No.20) 노체 1단(3층) | 173.2 | 147 | 합격
22 | 2026-05-28 | 중로(집) 3-12 (No.17 ~ No.20) 노체 2단(6층) | 168 | 147 | 합격
23 | 2026-05-28 | 중로(집) 3-16 (No.36 ~ No.41) 노체 11단(33층) | 181.2 | 147 | 합격
24 | 2026-05-28 | 중로(집) 3-16 (No.36 ~ No.41) 노체 12단(36층) | 183.2 | 147 | 합격
25 | 2026-05-29 | 중로(집) 3-12 (No.17 ~ No.20) 노체 3단(9층) | 172.4 | 147 | 합격
26 | 2026-05-29 | 중로(집) 3-12 (No.17 ~ No.20) 노체 4단(12층) | 171.2 | 147 | 합격
27 | 2026-05-29 | 중로(집) 3-16 (No.36 ~ No.41) 노체 13단(39층) | 182.4 | 147 | 합격
28 | 2026-06-01 | 중로(집) 3-12 (No.17 ~ No.20) 노체 5단(15층) | 198.4 | 147 | 합격
29 | 2026-06-01 | 중로(집) 3-12 (No.17 ~ No.20) 노체 6단(18층) | 203.2 | 147 | 합격
30 | 2026-06-01 | 중로(집) 3-16 (No.36 ~ No.41) 노체 14단(42층) | 200.4 | 147 | 합격
31 | 2026-06-02 | 중로(집) 3-12 (No.17 ~ No.20) 노체 7단(21층) | 199.6 | 147 | 합격
32 | 2026-06-02 | 중로(집) 3-12 (No.17 ~ No.20) 노체 8단(24층) | 200.8 | 147 | 합격
33 | 2026-06-04 | 중로(집) 3-16 (No.36 ~ No.50) 노체 15단(45층) - 1회 | 212 | 147 | 합격
34 | 2026-06-04 | 중로(집) 3-16 (No.36 ~ No.50) 노체 15단(45층) - 2회 | 209.6 | 147 | 합격
35 | 2026-06-04 | 중로(집) 3-12 (No.17 ~ No.20) 노체 9단(27층) | 209.2 | 147 | 합격
36 | 2026-06-04 | 중로(집) 3-12 (No.17 ~ No.20) 노체 10단(30층) | 214 | 147 | 합격
37 | 2026-06-05 | 중로(집) 3-12 (No.17 ~ No.20) 노체 11단(33층) | 205.2 | 147 | 합격
38 | 2026-06-08 | 중로(집) 3-16 (No.36 ~ No.50) 노체 16단(48층) - 1회 | 201 | 147 | 합격
39 | 2026-06-08 | 중로(집) 3-16 (No.36 ~ No.50) 노체 16단(48층) - 2회 | 202.8 | 147 | 합격
40 | 2026-06-11 | 중로(집) 3-16 (No.36 ~ No.50) 노체 17단(51층) - 1회 | 204.8 | 147 | 합격
41 | 2026-06-11 | 중로(집) 3-16 (No.36 ~ No.50) 노체 17단(51층) - 2회 | 210.4 | 147 | 합격
42 | 2026-06-16 | 중로(집) 3-16 (No.36 ~ No.50) 노체 18단(54층) - 1회 | 213.2 | 147 | 합격
43 | 2026-06-16 | 중로(집) 3-16 (No.36 ~ No.50) 노체 18단(54층) - 2회 | 211.2 | 147 | 합격
44 | 2026-06-22 | 중로(집) 3-16 (No.36 ~ No.50) 노체 19단(57층) - 1회 | 219.6 | 147 | 합격
45 | 2026-06-22 | 중로(집) 3-16 (No.36 ~ No.50) 노체 19단(57층) - 2회 | 220.8 | 147 | 합격
46 | 2026-06-26 | 중로(집) 3-16 (No.36 ~ No.50) 노체 20단(60층) - 1회 | 230.4 | 147 | 합격
47 | 2026-06-26 | 중로(집) 3-16 (No.36 ~ No.50) 노체 20단(60층) - 2회 | 224.8 | 147 | 합격
48 | 2026-07-14 | 중로(집) 3-16 (No.36 ~ No.50, 좌측) 노체 21단(63층) | 230.8 | 147 | 합격
49 | 2026-07-14 | 중로(집) 3-16 (No.36 ~ No.50, 우측) 노체 21단(63층) | 228.4 | 147 | 합격
1900-01-06
5
5
6
7
8
9
10
11
12
13
14

## 49
평 판 재 하 시 험 | [9 empty] | K30=2.2×K75 K30=1.3×K40
공 사 명 : | 진천메가폴리스 산업단지 조성사업 |  |  |  | 시험일자 : | 2026-07-14 |  |  | 시험번호
시험번호 : | 49 |  |  |  | 위 치 : | 중로(집) 3-16 (No.36 ~ No.50, 우측) 노체 21단(63층) |  |  | 1 | 지반반력계수 환산
재하조건 | 재하판 지름 : | 300 | 평판면적 : | 706.5 | 초기하중 : | 35kN/㎡ | KS F 2310
시간 min - s | 하중 |  | 변위계의 눈금(mm) |  |  | 침하량 (mm) | 적 용 시 방 기 준 (콘크리트포장)
| 전하중 (kN) | 재하응력 (kN/㎡) | 왼쪽 | 오른쪽 | 평균
0:00 | 0 | 0 | 0 | 0 | 0 | 0 | K30=147 MN/㎥ 이상 | 노체
0:01 | 2.47275 | 35 | 0.12 | 0.13 | 0.125 | 0.125 | [6 empty] | 0.1 | 0.1 | 0.23 | 0.225
0:02 | 4.9455 | 70 | 0.3 | 0.29 | 0.295 | 0.295 | K30=196 MN/㎥ 이상 | 노상 |  | 2계열 |  |  | 0.1 | 0.1 | 0.39 | 0.395
0:03 | 7.41825 | 105 | 0.58 | 0.49 | 0.535 | 0.535 |  |  | X | 0 | 571 |  | 0.1 | 0.1 | 0.59 | 0.635
0:05 | 9.891 | 140 | 0.77 | 0.72 | 0.745 | 0.745 | K30=294 MN/㎥ 이상 | 선택층 | Y | 2.5 | 2.5 |  | 0.1 | 0.1 | 0.82 | 0.845
0:06 | 12.36375 | 175 | 0.92 | 0.9 | 0.91 | 0.91 |  |  | DATA입력↓ | 3계열 |  |  | 0.1 | 0.1 | 1 | 1.01
0:07 | 14.8365 | 210 | 1.07 | 1.03 | 1.05 | 1.05 | K30=294 MN/㎥ 이상 | 보조기층 | 571 | 571 | 571 |  | 0.1 | 0.1 | 1.13 | 1.15
0:08 | 17.30925 | 245 | 1.19 | 1.12 | 1.155 | 1.155 |  |  | 228.4 | 2.5 | 0 |  | 0.1 | 0.1 | 1.22 | 1.255
0:10 | 19.782 | 280 | 1.29 | 1.28 | 1.285 | 1.285 | K30=294 MN/㎥ 이상 | 뒷채움 | 296.92 |  |  | 1/100 | 0.1 | 0.1 | 1.38 | 1.385
0:11 | 22.25475 | 315 | 1.42 | 1.4 | 1.41 | 1.41 |  |  |  | 계산기 | 기준침하량 | 250
0:12 | 24.7275 | 350 | 1.67 | 1.52 | 1.595 | 1.595 | K30=196 MN/㎥ 이상 | 암성토 |  |  | 전(1) | 후(2)
0:13 | 27.20025 | 385 | 1.83 | 1.66 | 1.745 | 1.745 |  |  |  | 침하량(y) | 244 | 257
0:14 | 29.673 | 420 | 2.07 | 1.79 | 1.93 | 1.93 | DATA 분석 |  |  | 하중강도(x) | 840 | 875
0:16 | 32.14575 | 455 | 2.2 | 1.9 | 2.05 | 2.05 |  |  |  | 결 과 | 856.1538
0:17 | 34.6185 | 490 | 2.33 | 2.03 | 2.18 | 2.18 | K30 = 571÷2.5 |  |  | K30 | 342.4615
0:18 | 37.09125 | 525 | 2.559 | 2.14 | 2.3495 | 2.3495
0:19 | 39.564 | 560 | 2.7 | 2.22 | 2.46 | 2.46 | 228.4
0:20 | 42.03675 | 595 | 2.79 | 2.39 | 2.59 | 2.59
0:22 | 44.5095 | 630 | 2.85 | 2.48 | 2.665 | 2.665
K30 = 228.4×1.3
296.92
시험 결과
∴ 228.4 ＞ 147 MN/㎥
기준에 적합
■ 비고 - 재하판 안정을 위해 미리 하중 강도 35kN/㎡ 상당의 하중을 가한 후 제거 - 하중 강도가 35kN/㎡씩 되도록 하중을 단계적으로 증가 - 하중에 의한 침하의 진행이 멈추면 하중계와 변위계 눈금 측정 * 침하 진행이 멈추는 경우의 판단 기준 : 1분간의 침하량이 그 하중 강도에 의한 그 단계의 누적 침하량의 1% 이하 일때 - 쌓기의 치수가 300mm 이하이므로 직경 300mm 재하판 사용 - 상부 아스팔트 콘크리트 포장으로 침하량 2.5mm 적용
시험자 : 윤 정 필 (인) 확인자 : 백 귀 석 (인) 건설사업관리기술인 : 금 동 훈 (인)
사 진 대 지
공사명 : 양촌·용정지구 일반산업단지 부지조성공사
1 |  | 내 용
위 치
일 시
2 |  | 내 용
위 치
일 시
Note on K28: TEST:

## 48
평 판 재 하 시 험 | [9 empty] | K30=2.2×K75 K30=1.3×K40
공 사 명 : | 진천메가폴리스 산업단지 조성사업 |  |  |  | 시험일자 : | 2026-07-14 |  |  | 시험번호
시험번호 : | 48 |  |  |  | 위 치 : | 중로(집) 3-16 (No.36 ~ No.50, 좌측) 노체 21단(63층) |  |  | 1 | 지반반력계수 환산
재하조건 | 재하판 지름 : | 300 | 평판면적 : | 706.5 | 초기하중 : | 35kN/㎡ | KS F 2310
시간 min - s | 하중 |  | 변위계의 눈금(mm) |  |  | 침하량 (mm) | 적 용 시 방 기 준 (콘크리트포장)
| 전하중 (kN) | 재하응력 (kN/㎡) | 왼쪽 | 오른쪽 | 평균
0:00 | 0 | 0 | 0 | 0 | 0 | 0 | K30=147 MN/㎥ 이상 | 노체
0:01 | 2.47275 | 35 | 0.32 | 0.35 | 0.335 | 0.335 | [6 empty] | 0.1 | 0.1 | 0.45 | 0.435
0:02 | 4.9455 | 70 | 0.55 | 0.57 | 0.56 | 0.56 | K30=196 MN/㎥ 이상 | 노상 |  | 2계열 |  |  | 0.1 | 0.1 | 0.67 | 0.66
0:04 | 7.41825 | 105 | 0.68 | 0.7 | 0.69 | 0.69 |  |  | X | 0 | 577 |  | 0.1 | 0.1 | 0.8 | 0.79
0:05 | 9.891 | 140 | 0.78 | 0.81 | 0.795 | 0.795 | K30=294 MN/㎥ 이상 | 선택층 | Y | 2.5 | 2.5 |  | 0.1 | 0.1 | 0.91 | 0.895
0:06 | 12.36375 | 175 | 0.87 | 0.98 | 0.925 | 0.925 |  |  | DATA입력↓ | 3계열 |  |  | 0.1 | 0.1 | 1.08 | 1.025
0:07 | 14.8365 | 210 | 1 | 1.07 | 1.035 | 1.035 | K30=294 MN/㎥ 이상 | 보조기층 | 577 | 577 | 577 |  | 0.1 | 0.1 | 1.17 | 1.135
0:08 | 17.30925 | 245 | 1.11 | 1.26 | 1.185 | 1.185 |  |  | 230.8 | 2.5 | 0 |  | 0.1 | 0.1 | 1.36 | 1.285
0:10 | 19.782 | 280 | 1.22 | 1.38 | 1.3 | 1.3 | K30=294 MN/㎥ 이상 | 뒷채움 | 300.04 |  |  | 1/100 | 0.1 | 0.1 | 1.48 | 1.4
0:11 | 22.25475 | 315 | 1.33 | 1.52 | 1.425 | 1.425 |  |  |  | 계산기 | 기준침하량 | 250
0:12 | 24.7275 | 350 | 1.46 | 1.72 | 1.59 | 1.59 | K30=196 MN/㎥ 이상 | 암성토 |  |  | 전(1) | 후(2)
0:13 | 27.20025 | 385 | 1.55 | 1.94 | 1.745 | 1.745 |  |  |  | 침하량(y) | 244 | 257
0:15 | 29.673 | 420 | 1.68 | 2.01 | 1.845 | 1.845 | DATA 분석 |  |  | 하중강도(x) | 840 | 875
0:16 | 32.14575 | 455 | 1.78 | 2.17 | 1.975 | 1.975 |  |  |  | 결 과 | 856.1538
0:17 | 34.6185 | 490 | 1.97 | 2.28 | 2.125 | 2.125 | K30 = 577÷2.5 |  |  | K30 | 342.4615
0:18 | 37.09125 | 525 | 2.17 | 2.4 | 2.285 | 2.285
0:19 | 39.564 | 560 | 2.29 | 2.65 | 2.47 | 2.47 | 230.8
0:21 | 42.03675 | 595 | 2.36 | 2.78 | 2.57 | 2.57
0:22 | 44.5095 | 630 | 2.48 | 2.94 | 2.71 | 2.71
K30 = 230.8×1.3
300.04
시험 결과
∴ 230.8 ＞ 147 MN/㎥
기준에 적합
■ 비고 - 재하판 안정을 위해 미리 하중 강도 35kN/㎡ 상당의 하중을 가한 후 제거 - 하중 강도가 35kN/㎡씩 되도록 하중을 단계적으로 증가 - 하중에 의한 침하의 진행이 멈추면 하중계와 변위계 눈금 측정 * 침하 진행이 멈추는 경우의 판단 기준 : 1분간의 침하량이 그 하중 강도에 의한 그 단계의 누적 침하량의 1% 이하 일때 - 쌓기의 치수가 300mm 이하이므로 직경 300mm 재하판 사용 - 상부 아스팔트 콘크리트 포장으로 침하량 2.5mm 적용
시험자 : 윤 정 필 (인) 확인자 : 백 귀 석 (인) 건설사업관리기술인 : 금 동 훈 (인)
사 진 대 지
공사명 : 양촌·용정지구 일반산업단지 부지조성공사
1 |  | 내 용
위 치
일 시
2 |  | 내 용
위 치
일 시
Note on K28: TEST:

## 47
평 판 재 하 시 험 | [9 empty] | K30=2.2×K75 K30=1.3×K40
공 사 명 : | 진천메가폴리스 산업단지 조성사업 |  |  |  | 시험일자 : | 2026-06-26 |  |  | 시험번호
시험번호 : | 47 |  |  |  | 위 치 : | 중로(집) 3-16 (No.36 ~ No.50) 노체 20단(60층) - 2회 |  |  | 1 | 지반반력계수 환산
재하조건 | 재하판 지름 : | 300 | 평판면적 : | 706.5 | 초기하중 : | 35kN/㎡ | KS F 2310
시간 min - s | 하중 |  | 변위계의 눈금(mm) |  |  | 침하량 (mm) | 적 용 시 방 기 준 (콘크리트포장)
| 전하중 (kN) | 재하응력 (kN/㎡) | 왼쪽 | 오른쪽 | 평균
0:00 | 0 | 0 | 0 | 0 | 0 | 0 | K30=147 MN/㎥ 이상 | 노체
0:01 | 2.47275 | 35 | 0.2 | 0.35 | 0.275 | 0.275 | [6 empty] | 0.1 | 0.1 | 0.45 | 0.375
0:02 | 4.9455 | 70 | 0.3 | 0.73 | 0.515 | 0.515 | K30=196 MN/㎥ 이상 | 노상 |  | 2계열 |  |  | 0.1 | 0.1 | 0.83 | 0.615
0:03 | 7.41825 | 105 | 0.69 | 1.02 | 0.855 | 0.855 |  |  | X | 0 | 562 |  | 0.1 | 0.1 | 1.12 | 0.955
0:05 | 9.891 | 140 | 0.83 | 1.15 | 0.99 | 0.99 | K30=294 MN/㎥ 이상 | 선택층 | Y | 2.5 | 2.5 |  | 0.1 | 0.1 | 1.25 | 1.09
0:06 | 12.36375 | 175 | 0.96 | 1.28 | 1.12 | 1.12 |  |  | DATA입력↓ | 3계열 |  |  | 0.1 | 0.1 | 1.38 | 1.22
0:07 | 14.8365 | 210 | 1.11 | 1.39 | 1.25 | 1.25 | K30=294 MN/㎥ 이상 | 보조기층 | 562 | 562 | 562 |  | 0.1 | 0.1 | 1.49 | 1.35
0:08 | 17.30925 | 245 | 1.31 | 1.52 | 1.415 | 1.415 |  |  | 224.8 | 2.5 | 0 |  | 0.1 | 0.1 | 1.62 | 1.515
0:09 | 19.782 | 280 | 1.49 | 1.64 | 1.565 | 1.565 | K30=294 MN/㎥ 이상 | 뒷채움 | 292.24 |  |  | 1/100 | 0.1 | 0.1 | 1.74 | 1.665
0:11 | 22.25475 | 315 | 1.57 | 1.75 | 1.66 | 1.66 |  |  |  | 계산기 | 기준침하량 | 250
0:12 | 24.7275 | 350 | 1.71 | 1.87 | 1.79 | 1.79 | K30=196 MN/㎥ 이상 | 암성토 |  |  | 전(1) | 후(2)
0:13 | 27.20025 | 385 | 1.8 | 2.03 | 1.915 | 1.915 |  |  |  | 침하량(y) | 244 | 257
0:14 | 29.673 | 420 | 1.94 | 2.14 | 2.04 | 2.04 | DATA 분석 |  |  | 하중강도(x) | 840 | 875
0:16 | 32.14575 | 455 | 2.05 | 2.21 | 2.13 | 2.13 |  |  |  | 결 과 | 856.1538
0:17 | 34.6185 | 490 | 2.17 | 2.37 | 2.27 | 2.27 | K30 = 562÷2.5 |  |  | K30 | 342.4615
0:18 | 37.09125 | 525 | 2.29 | 2.48 | 2.385 | 2.385
0:19 | 39.564 | 560 | 2.42 | 2.6 | 2.51 | 2.51 | 224.8
0:20 | 42.03675 | 595 | 2.54 | 2.68 | 2.61 | 2.61
0:22 | 44.5095 | 630 | 2.63 | 2.75 | 2.69 | 2.69
K30 = 224.8×1.3
292.24
시험 결과
∴ 224.8 ＞ 147 MN/㎥
기준에 적합
■ 비고 - 재하판 안정을 위해 미리 하중 강도 35kN/㎡ 상당의 하중을 가한 후 제거 - 하중 강도가 35kN/㎡씩 되도록 하중을 단계적으로 증가 - 하중에 의한 침하의 진행이 멈추면 하중계와 변위계 눈금 측정 * 침하 진행이 멈추는 경우의 판단 기준 : 1분간의 침하량이 그 하중 강도에 의한 그 단계의 누적 침하량의 1% 이하 일때 - 쌓기의 치수가 300mm 이하이므로 직경 300mm 재하판 사용 - 상부 아스팔트 콘크리트 포장으로 침하량 2.5mm 적용
시험자 : 문 정 수 (인) 확인자 : 백 귀 석 (인) 건설사업관리기술인 : 금 동 훈 (인)
사 진 대 지
공사명 : 양촌·용정지구 일반산업단지 부지조성공사
1 |  | 내 용
위 치
일 시
2 |  | 내 용
위 치
일 시
Note on K28: TEST:

## 46
평 판 재 하 시 험 | [9 empty] | K30=2.2×K75 K30=1.3×K40
공 사 명 : | 진천메가폴리스 산업단지 조성사업 |  |  |  | 시험일자 : | 2026-06-26 |  |  | 시험번호
시험번호 : | 46 |  |  |  | 위 치 : | 중로(집) 3-16 (No.36 ~ No.50) 노체 20단(60층) - 1회 |  |  | 1 | 지반반력계수 환산
재하조건 | 재하판 지름 : | 300 | 평판면적 : | 706.5 | 초기하중 : | 35kN/㎡ | KS F 2310
시간 min - s | 하중 |  | 변위계의 눈금(mm) |  |  | 침하량 (mm) | 적 용 시 방 기 준 (콘크리트포장)
| 전하중 (kN) | 재하응력 (kN/㎡) | 왼쪽 | 오른쪽 | 평균
0:00 | 0 | 0 | 0 | 0 | 0 | 0 | K30=147 MN/㎥ 이상 | 노체
0:01 | 2.47275 | 35 | 0.35 | 0.22 | 0.285 | 0.285 | [6 empty] | 0.1 | 0.1 | 0.32 | 0.385
0:02 | 4.9455 | 70 | 0.7 | 0.34 | 0.52 | 0.52 | K30=196 MN/㎥ 이상 | 노상 |  | 2계열 |  |  | 0.1 | 0.1 | 0.44 | 0.62
0:04 | 7.41825 | 105 | 0.87 | 0.46 | 0.665 | 0.665 |  |  | X | 0 | 576 |  | 0.1 | 0.1 | 0.56 | 0.765
0:05 | 9.891 | 140 | 1.12 | 0.59 | 0.855 | 0.855 | K30=294 MN/㎥ 이상 | 선택층 | Y | 2.5 | 2.5 |  | 0.1 | 0.1 | 0.69 | 0.955
0:06 | 12.36375 | 175 | 1.22 | 0.74 | 0.98 | 0.98 |  |  | DATA입력↓ | 3계열 |  |  | 0.1 | 0.1 | 0.84 | 1.08
0:07 | 14.8365 | 210 | 1.35 | 0.9 | 1.125 | 1.125 | K30=294 MN/㎥ 이상 | 보조기층 | 576 | 576 | 576 |  | 0.1 | 0.1 | 1 | 1.225
0:09 | 17.30925 | 245 | 1.49 | 1.12 | 1.305 | 1.305 |  |  | 230.4 | 2.5 | 0 |  | 0.1 | 0.1 | 1.22 | 1.405
0:10 | 19.782 | 280 | 1.61 | 1.23 | 1.42 | 1.42 | K30=294 MN/㎥ 이상 | 뒷채움 | 299.52 |  |  | 1/100 | 0.1 | 0.1 | 1.33 | 1.52
0:11 | 22.25475 | 315 | 1.72 | 1.37 | 1.545 | 1.545 |  |  |  | 계산기 | 기준침하량 | 250
0:12 | 24.7275 | 350 | 1.89 | 1.49 | 1.69 | 1.69 | K30=196 MN/㎥ 이상 | 암성토 |  |  | 전(1) | 후(2)
0:14 | 27.20025 | 385 | 2 | 1.57 | 1.785 | 1.785 |  |  |  | 침하량(y) | 244 | 257
0:15 | 29.673 | 420 | 2.13 | 1.69 | 1.91 | 1.91 | DATA 분석 |  |  | 하중강도(x) | 840 | 875
0:16 | 32.14575 | 455 | 2.26 | 1.8 | 2.03 | 2.03 |  |  |  | 결 과 | 856.1538
0:17 | 34.6185 | 490 | 2.41 | 1.95 | 2.18 | 2.18 | K30 = 576÷2.5 |  |  | K30 | 342.4615
0:18 | 37.09125 | 525 | 2.692 | 2.05 | 2.371 | 2.371
0:20 | 39.564 | 560 | 2.735 | 2.18 | 2.4575 | 2.4575 | 230.4
0:21 | 42.03675 | 595 | 2.81 | 2.35 | 2.58 | 2.58
0:22 | 44.5095 | 630 | 2.88 | 2.4 | 2.64 | 2.64
K30 = 230.4×1.3
299.52
시험 결과
∴ 230.4 ＞ 147 MN/㎥
기준에 적합
■ 비고 - 재하판 안정을 위해 미리 하중 강도 35kN/㎡ 상당의 하중을 가한 후 제거 - 하중 강도가 35kN/㎡씩 되도록 하중을 단계적으로 증가 - 하중에 의한 침하의 진행이 멈추면 하중계와 변위계 눈금 측정 * 침하 진행이 멈추는 경우의 판단 기준 : 1분간의 침하량이 그 하중 강도에 의한 그 단계의 누적 침하량의 1% 이하 일때 - 쌓기의 치수가 300mm 이하이므로 직경 300mm 재하판 사용 - 상부 아스팔트 콘크리트 포장으로 침하량 2.5mm 적용
시험자 : 문 정 수 (인) 확인자 : 백 귀 석 (인) 건설사업관리기술인 : 금 동 훈 (인)
사 진 대 지
공사명 : 양촌·용정지구 일반산업단지 부지조성공사
1 |  | 내 용
위 치
일 시
2 |  | 내 용
위 치
일 시
Note on K28: TEST:

## 45
평 판 재 하 시 험 | [9 empty] | K30=2.2×K75 K30=1.3×K40
공 사 명 : | 진천메가폴리스 산업단지 조성사업 |  |  |  | 시험일자 : | 2026-06-22 |  |  | 시험번호
시험번호 : | 45 |  |  |  | 위 치 : | 중로(집) 3-16 (No.36 ~ No.50) 노체 19단(57층) - 2회 |  |  | 1 | 지반반력계수 환산
재하조건 | 재하판 지름 : | 300 | 평판면적 : | 706.5 | 초기하중 : | 35kN/㎡ | KS F 2310
시간 min - s | 하중 |  | 변위계의 눈금(mm) |  |  | 침하량 (mm) | 적 용 시 방 기 준 (콘크리트포장)
| 전하중 (kN) | 재하응력 (kN/㎡) | 왼쪽 | 오른쪽 | 평균
0:00 | 0 | 0 | 0 | 0 | 0 | 0 | K30=147 MN/㎥ 이상 | 노체
0:01 | 2.47275 | 35 | 0.17 | 0.31 | 0.24 | 0.24 | [6 empty] | 0.1 | 0.1 | 0.41 | 0.34
0:02 | 4.9455 | 70 | 0.34 | 0.45 | 0.395 | 0.395 | K30=196 MN/㎥ 이상 | 노상 |  | 2계열 |  |  | 0.1 | 0.1 | 0.55 | 0.495
0:04 | 7.41825 | 105 | 0.56 | 0.63 | 0.595 | 0.595 |  |  | X | 0 | 552 |  | 0.1 | 0.1 | 0.73 | 0.695
0:05 | 9.891 | 140 | 0.89 | 0.88 | 0.885 | 0.885 | K30=294 MN/㎥ 이상 | 선택층 | Y | 2.5 | 2.5 |  | 0.1 | 0.1 | 0.98 | 0.985
0:06 | 12.36375 | 175 | 0.99 | 1.1 | 1.045 | 1.045 |  |  | DATA입력↓ | 3계열 |  |  | 0.1 | 0.1 | 1.2 | 1.145
0:07 | 14.8365 | 210 | 1.13 | 1.33 | 1.23 | 1.23 | K30=294 MN/㎥ 이상 | 보조기층 | 552 | 552 | 552 |  | 0.1 | 0.1 | 1.43 | 1.33
0:09 | 17.30925 | 245 | 1.27 | 1.6 | 1.435 | 1.435 |  |  | 220.8 | 2.5 | 0 |  | 0.1 | 0.1 | 1.7 | 1.535
0:10 | 19.782 | 280 | 1.4 | 1.71 | 1.555 | 1.555 | K30=294 MN/㎥ 이상 | 뒷채움 | 287.04 |  |  | 1/100 | 0.1 | 0.1 | 1.81 | 1.655
0:11 | 22.25475 | 315 | 1.51 | 1.83 | 1.67 | 1.67 |  |  |  | 계산기 | 기준침하량 | 250
0:12 | 24.7275 | 350 | 1.64 | 1.96 | 1.8 | 1.8 | K30=196 MN/㎥ 이상 | 암성토 |  |  | 전(1) | 후(2)
0:14 | 27.20025 | 385 | 1.74 | 2.14 | 1.94 | 1.94 |  |  |  | 침하량(y) | 244 | 257
0:15 | 29.673 | 420 | 1.85 | 2.35 | 2.1 | 2.1 | DATA 분석 |  |  | 하중강도(x) | 840 | 875
0:16 | 32.14575 | 455 | 1.97 | 2.49 | 2.23 | 2.23 |  |  |  | 결 과 | 856.1538
0:17 | 34.6185 | 490 | 2.09 | 2.55 | 2.32 | 2.32 | K30 = 552÷2.5 |  |  | K30 | 342.4615
0:19 | 37.09125 | 525 | 2.23 | 2.63 | 2.43 | 2.43
0:20 | 39.564 | 560 | 2.34 | 2.69 | 2.515 | 2.515 | 220.8
0:21 | 42.03675 | 595 | 2.45 | 2.76 | 2.605 | 2.605
K30 = 220.8×1.3
287.04
시험 결과
∴ 220.8 ＞ 147 MN/㎥
기준에 적합
■ 비고 - 재하판 안정을 위해 미리 하중 강도 35kN/㎡ 상당의 하중을 가한 후 제거 - 하중 강도가 35kN/㎡씩 되도록 하중을 단계적으로 증가 - 하중에 의한 침하의 진행이 멈추면 하중계와 변위계 눈금 측정 * 침하 진행이 멈추는 경우의 판단 기준 : 1분간의 침하량이 그 하중 강도에 의한 그 단계의 누적 침하량의 1% 이하 일때 - 쌓기의 치수가 300mm 이하이므로 직경 300mm 재하판 사용 - 상부 아스팔트 콘크리트 포장으로 침하량 2.5mm 적용
시험자 : 윤 정 필 (인) 확인자 : 백 귀 석 (인) 건설사업관리기술인 : 금 동 훈 (인)
사 진 대 지
공사명 : 양촌·용정지구 일반산업단지 부지조성공사
1 |  | 내 용
위 치
일 시
2 |  | 내 용
위 치
일 시
Note on K28: TEST:

## 44
평 판 재 하 시 험 | [9 empty] | K30=2.2×K75 K30=1.3×K40
공 사 명 : | 진천메가폴리스 산업단지 조성사업 |  |  |  | 시험일자 : | 2026-06-22 |  |  | 시험번호
시험번호 : | 44 |  |  |  | 위 치 : | 중로(집) 3-16 (No.36 ~ No.50) 노체 19단(57층) - 1회 |  |  | 1 | 지반반력계수 환산
재하조건 | 재하판 지름 : | 300 | 평판면적 : | 706.5 | 초기하중 : | 35kN/㎡ | KS F 2310
시간 min - s | 하중 |  | 변위계의 눈금(mm) |  |  | 침하량 (mm) | 적 용 시 방 기 준 (콘크리트포장)
| 전하중 (kN) | 재하응력 (kN/㎡) | 왼쪽 | 오른쪽 | 평균
0:00 | 0 | 0 | 0 | 0 | 0 | 0 | K30=147 MN/㎥ 이상 | 노체
0:01 | 2.47275 | 35 | 0.18 | 0.29 | 0.235 | 0.235 | [6 empty] | 0.1 | 0.1 | 0.39 | 0.335
0:02 | 4.9455 | 70 | 0.39 | 0.4 | 0.395 | 0.395 | K30=196 MN/㎥ 이상 | 노상 |  | 2계열 |  |  | 0.1 | 0.1 | 0.5 | 0.495
0:04 | 7.41825 | 105 | 0.5 | 0.61 | 0.555 | 0.555 |  |  | X | 0 | 549 |  | 0.1 | 0.1 | 0.71 | 0.655
0:05 | 9.891 | 140 | 0.74 | 0.73 | 0.735 | 0.735 | K30=294 MN/㎥ 이상 | 선택층 | Y | 2.5 | 2.5 |  | 0.1 | 0.1 | 0.83 | 0.835
0:06 | 12.36375 | 175 | 0.89 | 0.88 | 0.885 | 0.885 |  |  | DATA입력↓ | 3계열 |  |  | 0.1 | 0.1 | 0.98 | 0.985
0:07 | 14.8365 | 210 | 1.04 | 1.03 | 1.035 | 1.035 | K30=294 MN/㎥ 이상 | 보조기층 | 549 | 549 | 549 |  | 0.1 | 0.1 | 1.13 | 1.135
0:09 | 17.30925 | 245 | 1.22 | 1.33 | 1.275 | 1.275 |  |  | 219.6 | 2.5 | 0 |  | 0.1 | 0.1 | 1.43 | 1.375
0:10 | 19.782 | 280 | 1.34 | 1.49 | 1.415 | 1.415 | K30=294 MN/㎥ 이상 | 뒷채움 | 285.48 |  |  | 1/100 | 0.1 | 0.1 | 1.59 | 1.515
0:11 | 22.25475 | 315 | 1.43 | 1.71 | 1.57 | 1.57 |  |  |  | 계산기 | 기준침하량 | 250
0:12 | 24.7275 | 350 | 1.59 | 1.9 | 1.745 | 1.745 | K30=196 MN/㎥ 이상 | 암성토 |  |  | 전(1) | 후(2)
0:14 | 27.20025 | 385 | 1.71 | 2.05 | 1.88 | 1.88 |  |  |  | 침하량(y) | 244 | 257
0:15 | 29.673 | 420 | 1.88 | 2.19 | 2.035 | 2.035 | DATA 분석 |  |  | 하중강도(x) | 840 | 875
0:16 | 32.14575 | 455 | 1.99 | 2.36 | 2.175 | 2.175 |  |  |  | 결 과 | 856.1538
0:17 | 34.6185 | 490 | 2.12 | 2.48 | 2.3 | 2.3 | K30 = 549÷2.5 |  |  | K30 | 342.4615
0:18 | 37.09125 | 525 | 2.26 | 2.59 | 2.425 | 2.425
0:20 | 39.564 | 560 | 2.39 | 2.63 | 2.51 | 2.51 | 219.6
0:21 | 42.03675 | 595 | 2.46 | 2.7 | 2.58 | 2.58
K30 = 219.6×1.3
285.48
시험 결과
∴ 219.6 ＞ 147 MN/㎥
기준에 적합
■ 비고 - 재하판 안정을 위해 미리 하중 강도 35kN/㎡ 상당의 하중을 가한 후 제거 - 하중 강도가 35kN/㎡씩 되도록 하중을 단계적으로 증가 - 하중에 의한 침하의 진행이 멈추면 하중계와 변위계 눈금 측정 * 침하 진행이 멈추는 경우의 판단 기준 : 1분간의 침하량이 그 하중 강도에 의한 그 단계의 누적 침하량의 1% 이하 일때 - 쌓기의 치수가 300mm 이하이므로 직경 300mm 재하판 사용 - 상부 아스팔트 콘크리트 포장으로 침하량 2.5mm 적용
시험자 : 윤 정 필 (인) 확인자 : 백 귀 석 (인) 건설사업관리기술인 : 금 동 훈 (인)
사 진 대 지
공사명 : 양촌·용정지구 일반산업단지 부지조성공사
1 |  | 내 용
위 치
일 시
2 |  | 내 용
위 치
일 시
Note on K28: TEST:

## 43
평 판 재 하 시 험 | [9 empty] | K30=2.2×K75 K30=1.3×K40
공 사 명 : | 진천메가폴리스 산업단지 조성사업 |  |  |  | 시험일자 : | 2026-06-16 |  |  | 시험번호
시험번호 : | 43 |  |  |  | 위 치 : | 중로(집) 3-16 (No.36 ~ No.50) 노체 18단(54층) - 2회 |  |  | 1 | 지반반력계수 환산
재하조건 | 재하판 지름 : | 300 | 평판면적 : | 706.5 | 초기하중 : | 35kN/㎡ | KS F 2310
시간 min - s | 하중 |  | 변위계의 눈금(mm) |  |  | 침하량 (mm) | 적 용 시 방 기 준 (콘크리트포장)
| 전하중 (kN) | 재하응력 (kN/㎡) | 왼쪽 | 오른쪽 | 평균
0:00 | 0 | 0 | 0 | 0 | 0 | 0 | K30=147 MN/㎥ 이상 | 노체
0:01 | 2.47275 | 35 | 0.23 | 0.31 | 0.27 | 0.27 | [6 empty] | 0.1 | 0.1 | 0.41 | 0.37
0:02 | 4.9455 | 70 | 0.44 | 0.52 | 0.48 | 0.48 | K30=196 MN/㎥ 이상 | 노상 |  | 2계열 |  |  | 0.1 | 0.1 | 0.62 | 0.58
0:04 | 7.41825 | 105 | 0.73 | 0.77 | 0.75 | 0.75 |  |  | X | 0 | 528 |  | 0.1 | 0.1 | 0.87 | 0.85
0:05 | 9.891 | 140 | 1.06 | 1.16 | 1.11 | 1.11 | K30=294 MN/㎥ 이상 | 선택층 | Y | 2.5 | 2.5 |  | 0.1 | 0.1 | 1.26 | 1.21
0:06 | 12.36375 | 175 | 1.26 | 1.27 | 1.265 | 1.265 |  |  | DATA입력↓ | 3계열 |  |  | 0.1 | 0.1 | 1.37 | 1.365
0:07 | 14.8365 | 210 | 1.38 | 1.44 | 1.41 | 1.41 | K30=294 MN/㎥ 이상 | 보조기층 | 528 | 528 | 528 |  | 0.1 | 0.1 | 1.54 | 1.51
0:08 | 17.30925 | 245 | 1.49 | 1.56 | 1.525 | 1.525 |  |  | 211.2 | 2.5 | 0 |  | 0.1 | 0.1 | 1.66 | 1.625
0:10 | 19.782 | 280 | 1.6 | 1.67 | 1.635 | 1.635 | K30=294 MN/㎥ 이상 | 뒷채움 | 274.56 |  |  | 1/100 | 0.1 | 0.1 | 1.77 | 1.735
0:11 | 22.25475 | 315 | 1.82 | 1.83 | 1.825 | 1.825 |  |  |  | 계산기 | 기준침하량 | 250
0:12 | 24.7275 | 350 | 2.03 | 2.07 | 2.05 | 2.05 | K30=196 MN/㎥ 이상 | 암성토 |  |  | 전(1) | 후(2)
0:13 | 27.20025 | 385 | 2.14 | 2.18 | 2.16 | 2.16 |  |  |  | 침하량(y) | 244 | 257
0:15 | 29.673 | 420 | 2.23 | 2.29 | 2.26 | 2.26 | DATA 분석 |  |  | 하중강도(x) | 840 | 875
0:16 | 32.14575 | 455 | 2.29 | 2.38 | 2.335 | 2.335 |  |  |  | 결 과 | 856.1538
0:17 | 34.6185 | 490 | 2.38 | 2.49 | 2.435 | 2.435 | K30 = 528÷2.5 |  |  | K30 | 342.4615
0:18 | 37.09125 | 525 | 2.423 | 2.6 | 2.5115 | 2.5115
0:20 | 39.564 | 560 | 2.53 | 2.67 | 2.6 | 2.6 | 211.2
K30 = 211.2×1.3
274.56
시험 결과
∴ 211.2 ＞ 147 MN/㎥
기준에 적합
■ 비고 - 재하판 안정을 위해 미리 하중 강도 35kN/㎡ 상당의 하중을 가한 후 제거 - 하중 강도가 35kN/㎡씩 되도록 하중을 단계적으로 증가 - 하중에 의한 침하의 진행이 멈추면 하중계와 변위계 눈금 측정 * 침하 진행이 멈추는 경우의 판단 기준 : 1분간의 침하량이 그 하중 강도에 의한 그 단계의 누적 침하량의 1% 이하 일때 - 쌓기의 치수가 300mm 이하이므로 직경 300mm 재하판 사용 - 상부 아스팔트 콘크리트 포장으로 침하량 2.5mm 적용
시험자 : 문 정 수 (인) 확인자 : 백 귀 석 (인) 건설사업관리기술인 : 금 동 훈 (인)
사 진 대 지
공사명 : 양촌·용정지구 일반산업단지 부지조성공사
1 |  | 내 용
위 치
일 시
2 |  | 내 용
위 치
일 시
Note on K28: TEST:

## 42
평 판 재 하 시 험 | [9 empty] | K30=2.2×K75 K30=1.3×K40
공 사 명 : | 진천메가폴리스 산업단지 조성사업 |  |  |  | 시험일자 : | 2026-06-16 |  |  | 시험번호
시험번호 : | 42 |  |  |  | 위 치 : | 중로(집) 3-16 (No.36 ~ No.50) 노체 18단(54층) - 1회 |  |  | 1 | 지반반력계수 환산
재하조건 | 재하판 지름 : | 300 | 평판면적 : | 706.5 | 초기하중 : | 35kN/㎡ | KS F 2310
시간 min - s | 하중 |  | 변위계의 눈금(mm) |  |  | 침하량 (mm) | 적 용 시 방 기 준 (콘크리트포장)
| 전하중 (kN) | 재하응력 (kN/㎡) | 왼쪽 | 오른쪽 | 평균
0:00 | 0 | 0 | 0 | 0 | 0 | 0 | K30=147 MN/㎥ 이상 | 노체
0:01 | 2.47275 | 35 | 0.27 | 0.41 | 0.34 | 0.34 | [6 empty] | 0.1 | 0.1 | 0.51 | 0.44
0:02 | 4.9455 | 70 | 0.41 | 0.64 | 0.525 | 0.525 | K30=196 MN/㎥ 이상 | 노상 |  | 2계열 |  |  | 0.1 | 0.1 | 0.74 | 0.625
0:03 | 7.41825 | 105 | 0.55 | 1.02 | 0.785 | 0.785 |  |  | X | 0 | 533 |  | 0.1 | 0.1 | 1.12 | 0.885
0:05 | 9.891 | 140 | 0.74 | 1.32 | 1.03 | 1.03 | K30=294 MN/㎥ 이상 | 선택층 | Y | 2.5 | 2.5 |  | 0.1 | 0.1 | 1.42 | 1.13
0:06 | 12.36375 | 175 | 1.11 | 1.43 | 1.27 | 1.27 |  |  | DATA입력↓ | 3계열 |  |  | 0.1 | 0.1 | 1.53 | 1.37
0:07 | 14.8365 | 210 | 1.24 | 1.55 | 1.395 | 1.395 | K30=294 MN/㎥ 이상 | 보조기층 | 533 | 533 | 533 |  | 0.1 | 0.1 | 1.65 | 1.495
0:08 | 17.30925 | 245 | 1.35 | 1.69 | 1.52 | 1.52 |  |  | 213.2 | 2.5 | 0 |  | 0.1 | 0.1 | 1.79 | 1.62
0:10 | 19.782 | 280 | 1.49 | 1.81 | 1.65 | 1.65 | K30=294 MN/㎥ 이상 | 뒷채움 | 277.16 |  |  | 1/100 | 0.1 | 0.1 | 1.91 | 1.75
0:11 | 22.25475 | 315 | 1.6 | 1.92 | 1.76 | 1.76 |  |  |  | 계산기 | 기준침하량 | 250
0:12 | 24.7275 | 350 | 1.73 | 2.02 | 1.875 | 1.875 | K30=196 MN/㎥ 이상 | 암성토 |  |  | 전(1) | 후(2)
0:13 | 27.20025 | 385 | 1.89 | 2.1 | 1.995 | 1.995 |  |  |  | 침하량(y) | 244 | 257
0:15 | 29.673 | 420 | 2.04 | 2.22 | 2.13 | 2.13 | DATA 분석 |  |  | 하중강도(x) | 840 | 875
0:16 | 32.14575 | 455 | 2.19 | 2.34 | 2.265 | 2.265 |  |  |  | 결 과 | 856.1538
0:17 | 34.6185 | 490 | 2.3 | 2.45 | 2.375 | 2.375 | K30 = 533÷2.5 |  |  | K30 | 342.4615
0:18 | 37.09125 | 525 | 2.48 | 2.56 | 2.52 | 2.52
0:19 | 39.564 | 560 | 2.55 | 2.62 | 2.585 | 2.585 | 213.2
K30 = 213.2×1.3
277.16
시험 결과
∴ 213.2 ＞ 147 MN/㎥
기준에 적합
■ 비고 - 재하판 안정을 위해 미리 하중 강도 35kN/㎡ 상당의 하중을 가한 후 제거 - 하중 강도가 35kN/㎡씩 되도록 하중을 단계적으로 증가 - 하중에 의한 침하의 진행이 멈추면 하중계와 변위계 눈금 측정 * 침하 진행이 멈추는 경우의 판단 기준 : 1분간의 침하량이 그 하중 강도에 의한 그 단계의 누적 침하량의 1% 이하 일때 - 쌓기의 치수가 300mm 이하이므로 직경 300mm 재하판 사용 - 상부 아스팔트 콘크리트 포장으로 침하량 2.5mm 적용
시험자 : 문 정 수 (인) 확인자 : 백 귀 석 (인) 건설사업관리기술인 : 금 동 훈 (인)
사 진 대 지
공사명 : 양촌·용정지구 일반산업단지 부지조성공사
1 |  | 내 용
위 치
일 시
2 |  | 내 용
위 치
일 시
Note on K28: TEST:

## 41
평 판 재 하 시 험 | [9 empty] | K30=2.2×K75 K30=1.3×K40
공 사 명 : | 진천메가폴리스 산업단지 조성사업 |  |  |  | 시험일자 : | 2026-06-11 |  |  | 시험번호
시험번호 : | 41 |  |  |  | 위 치 : | 중로(집) 3-16 (No.36 ~ No.50) 노체 17단(51층) - 2회 |  |  | 1 | 지반반력계수 환산
재하조건 | 재하판 지름 : | 300 | 평판면적 : | 706.5 | 초기하중 : | 35kN/㎡ | KS F 2310
시간 min - s | 하중 |  | 변위계의 눈금(mm) |  |  | 침하량 (mm) | 적 용 시 방 기 준 (콘크리트포장)
| 전하중 (kN) | 재하응력 (kN/㎡) | 왼쪽 | 오른쪽 | 평균
0:00 | 0 | 0 | 0 | 0 | 0 | 0 | K30=147 MN/㎥ 이상 | 노체
0:01 | 2.47275 | 35 | 0.26 | 0.27 | 0.265 | 0.265 | [6 empty] | 0.1 | 0.1 | 0.37 | 0.365
0:02 | 4.9455 | 70 | 0.48 | 0.52 | 0.5 | 0.5 | K30=196 MN/㎥ 이상 | 노상 |  | 2계열 |  |  | 0.1 | 0.1 | 0.62 | 0.6
0:03 | 7.41825 | 105 | 0.75 | 0.82 | 0.785 | 0.785 |  |  | X | 0 | 526 |  | 0.1 | 0.1 | 0.92 | 0.885
0:05 | 9.891 | 140 | 0.88 | 1.24 | 1.06 | 1.06 | K30=294 MN/㎥ 이상 | 선택층 | Y | 2.5 | 2.5 |  | 0.1 | 0.1 | 1.34 | 1.16
0:06 | 12.36375 | 175 | 1.15 | 1.51 | 1.33 | 1.33 |  |  | DATA입력↓ | 3계열 |  |  | 0.1 | 0.1 | 1.61 | 1.43
0:07 | 14.8365 | 210 | 1.26 | 1.61 | 1.435 | 1.435 | K30=294 MN/㎥ 이상 | 보조기층 | 526 | 526 | 526 |  | 0.1 | 0.1 | 1.71 | 1.535
0:08 | 17.30925 | 245 | 1.36 | 1.83 | 1.595 | 1.595 |  |  | 210.4 | 2.5 | 0 |  | 0.1 | 0.1 | 1.93 | 1.695
0:10 | 19.782 | 280 | 1.45 | 1.98 | 1.715 | 1.715 | K30=294 MN/㎥ 이상 | 뒷채움 | 273.52 |  |  | 1/100 | 0.1 | 0.1 | 2.08 | 1.815
0:11 | 22.25475 | 315 | 1.56 | 2 | 1.78 | 1.78 |  |  |  | 계산기 | 기준침하량 | 250
0:12 | 24.7275 | 350 | 1.75 | 2.01 | 1.88 | 1.88 | K30=196 MN/㎥ 이상 | 암성토 |  |  | 전(1) | 후(2)
0:13 | 27.20025 | 385 | 1.84 | 2.23 | 2.035 | 2.035 |  |  |  | 침하량(y) | 244 | 257
0:14 | 29.673 | 420 | 1.94 | 2.42 | 2.18 | 2.18 | DATA 분석 |  |  | 하중강도(x) | 840 | 875
0:16 | 32.14575 | 455 | 2.06 | 2.52 | 2.29 | 2.29 |  |  |  | 결 과 | 856.1538
0:17 | 34.6185 | 490 | 2.18 | 2.63 | 2.405 | 2.405 | K30 = 526÷2.5 |  |  | K30 | 342.4615
0:18 | 37.09125 | 525 | 2.29 | 2.73 | 2.51 | 2.51
0:19 | 39.564 | 560 | 2.38 | 2.81 | 2.595 | 2.595 | 210.4
K30 = 210.4×1.3
273.52
시험 결과
∴ 210.4 ＞ 147 MN/㎥
기준에 적합
■ 비고 - 재하판 안정을 위해 미리 하중 강도 35kN/㎡ 상당의 하중을 가한 후 제거 - 하중 강도가 35kN/㎡씩 되도록 하중을 단계적으로 증가 - 하중에 의한 침하의 진행이 멈추면 하중계와 변위계 눈금 측정 * 침하 진행이 멈추는 경우의 판단 기준 : 1분간의 침하량이 그 하중 강도에 의한 그 단계의 누적 침하량의 1% 이하 일때 - 쌓기의 치수가 300mm 이하이므로 직경 300mm 재하판 사용 - 상부 아스팔트 콘크리트 포장으로 침하량 2.5mm 적용
시험자 : 문 정 수 (인) 확인자 : 백 귀 석 (인) 건설사업관리기술인 : 금 동 훈 (인)
사 진 대 지
공사명 : 양촌·용정지구 일반산업단지 부지조성공사
1 |  | 내 용
위 치
일 시
2 |  | 내 용
위 치
일 시
Note on K28: TEST:

## 40
평 판 재 하 시 험 | [9 empty] | K30=2.2×K75 K30=1.3×K40
공 사 명 : | 진천메가폴리스 산업단지 조성사업 |  |  |  | 시험일자 : | 2026-06-11 |  |  | 시험번호
시험번호 : | 40 |  |  |  | 위 치 : | 중로(집) 3-16 (No.36 ~ No.50) 노체 17단(51층) - 1회 |  |  | 1 | 지반반력계수 환산
재하조건 | 재하판 지름 : | 300 | 평판면적 : | 706.5 | 초기하중 : | 35kN/㎡ | KS F 2310
시간 min - s | 하중 |  | 변위계의 눈금(mm) |  |  | 침하량 (mm) | 적 용 시 방 기 준 (콘크리트포장)
| 전하중 (kN) | 재하응력 (kN/㎡) | 왼쪽 | 오른쪽 | 평균
0:00 | 0 | 0 | 0 | 0 | 0 | 0 | K30=147 MN/㎥ 이상 | 노체
0:01 | 2.47275 | 35 | 0.34 | 0.4 | 0.37 | 0.37 | [6 empty] | 0.1 | 0.1 | 0.5 | 0.47
0:02 | 4.9455 | 70 | 0.49 | 0.7 | 0.595 | 0.595 | K30=196 MN/㎥ 이상 | 노상 |  | 2계열 |  |  | 0.1 | 0.1 | 0.8 | 0.695
0:03 | 7.41825 | 105 | 0.91 | 1.04 | 0.975 | 0.975 |  |  | X | 0 | 512 |  | 0.1 | 0.1 | 1.14 | 1.075
0:04 | 9.891 | 140 | 1.02 | 1.18 | 1.1 | 1.1 | K30=294 MN/㎥ 이상 | 선택층 | Y | 2.5 | 2.5 |  | 0.1 | 0.1 | 1.28 | 1.2
0:06 | 12.36375 | 175 | 1.1 | 1.37 | 1.235 | 1.235 |  |  | DATA입력↓ | 3계열 |  |  | 0.1 | 0.1 | 1.47 | 1.335
0:07 | 14.8365 | 210 | 1.14 | 1.43 | 1.285 | 1.285 | K30=294 MN/㎥ 이상 | 보조기층 | 512 | 512 | 512 |  | 0.1 | 0.1 | 1.53 | 1.385
0:08 | 17.30925 | 245 | 1.29 | 1.49 | 1.39 | 1.39 |  |  | 204.8 | 2.5 | 0 |  | 0.1 | 0.1 | 1.59 | 1.49
0:09 | 19.782 | 280 | 1.39 | 1.63 | 1.51 | 1.51 | K30=294 MN/㎥ 이상 | 뒷채움 | 266.24 |  |  | 1/100 | 0.1 | 0.1 | 1.73 | 1.61
0:11 | 22.25475 | 315 | 1.59 | 1.88 | 1.735 | 1.735 |  |  |  | 계산기 | 기준침하량 | 250
0:12 | 24.7275 | 350 | 1.73 | 2.06 | 1.895 | 1.895 | K30=196 MN/㎥ 이상 | 암성토 |  |  | 전(1) | 후(2)
0:13 | 27.20025 | 385 | 1.89 | 2.1 | 1.995 | 1.995 |  |  |  | 침하량(y) | 244 | 257
0:14 | 29.673 | 420 | 2.04 | 2.36 | 2.2 | 2.2 | DATA 분석 |  |  | 하중강도(x) | 840 | 875
0:16 | 32.14575 | 455 | 2.16 | 2.4 | 2.28 | 2.28 |  |  |  | 결 과 | 856.1538
0:17 | 34.6185 | 490 | 2.35 | 2.58 | 2.465 | 2.465 | K30 = 512÷2.5 |  |  | K30 | 342.4615
0:18 | 37.09125 | 525 | 2.44 | 2.69 | 2.565 | 2.565
0:19 | 39.564 | 560 | 2.51 | 2.75 | 2.63 | 2.63 | 204.8
K30 = 204.8×1.3
266.24
시험 결과
∴ 204.8 ＞ 147 MN/㎥
기준에 적합
■ 비고 - 재하판 안정을 위해 미리 하중 강도 35kN/㎡ 상당의 하중을 가한 후 제거 - 하중 강도가 35kN/㎡씩 되도록 하중을 단계적으로 증가 - 하중에 의한 침하의 진행이 멈추면 하중계와 변위계 눈금 측정 * 침하 진행이 멈추는 경우의 판단 기준 : 1분간의 침하량이 그 하중 강도에 의한 그 단계의 누적 침하량의 1% 이하 일때 - 쌓기의 치수가 300mm 이하이므로 직경 300mm 재하판 사용 - 상부 아스팔트 콘크리트 포장으로 침하량 2.5mm 적용
시험자 : 문 정 수 (인) 확인자 : 백 귀 석 (인) 건설사업관리기술인 : 금 동 훈 (인)
사 진 대 지
공사명 : 양촌·용정지구 일반산업단지 부지조성공사
1 |  | 내 용
위 치
일 시
2 |  | 내 용
위 치
일 시
Note on K28: TEST:

## 39
평 판 재 하 시 험 | [9 empty] | K30=2.2×K75 K30=1.3×K40
공 사 명 : | 진천메가폴리스 산업단지 조성사업 |  |  |  | 시험일자 : | 2026-06-08 |  |  | 시험번호
시험번호 : | 39 |  |  |  | 위 치 : | 중로(집) 3-16 (No.36 ~ No.50) 노체 16단(48층) - 2회 |  |  | 1 | 지반반력계수 환산
재하조건 | 재하판 지름 : | 300 | 평판면적 : | 706.5 | 초기하중 : | 35kN/㎡ | KS F 2310
시간 min - s | 하중 |  | 변위계의 눈금(mm) |  |  | 침하량 (mm) | 적 용 시 방 기 준 (콘크리트포장)
| 전하중 (kN) | 재하응력 (kN/㎡) | 왼쪽 | 오른쪽 | 평균
0:00 | 0 | 0 | 0 | 0 | 0 | 0 | K30=147 MN/㎥ 이상 | 노체
0:01 | 2.47275 | 35 | 0.34 | 0.45 | 0.395 | 0.395 | [6 empty] | 0.1 | 0.1 | 0.55 | 0.495
0:02 | 4.9455 | 70 | 0.8 | 0.57 | 0.685 | 0.685 | K30=196 MN/㎥ 이상 | 노상 |  | 2계열 |  |  | 0.1 | 0.1 | 0.67 | 0.785
0:03 | 7.41825 | 105 | 0.88 | 0.87 | 0.875 | 0.875 |  |  | X | 0 | 507 |  | 0.1 | 0.1 | 0.97 | 0.975
0:05 | 9.891 | 140 | 0.9 | 1.01 | 0.955 | 0.955 | K30=294 MN/㎥ 이상 | 선택층 | Y | 2.5 | 2.5 |  | 0.1 | 0.1 | 1.11 | 1.055
0:06 | 12.36375 | 175 | 1.06 | 1.43 | 1.245 | 1.245 |  |  | DATA입력↓ | 3계열 |  |  | 0.1 | 0.1 | 1.53 | 1.345
0:07 | 14.8365 | 210 | 1.14 | 1.65 | 1.395 | 1.395 | K30=294 MN/㎥ 이상 | 보조기층 | 507 | 507 | 507 |  | 0.1 | 0.1 | 1.75 | 1.495
0:08 | 17.30925 | 245 | 1.3 | 1.8 | 1.55 | 1.55 |  |  | 202.8 | 2.5 | 0 |  | 0.1 | 0.1 | 1.9 | 1.65
0:10 | 19.782 | 280 | 1.5 | 1.96 | 1.73 | 1.73 | K30=294 MN/㎥ 이상 | 뒷채움 | 263.64 |  |  | 1/100 | 0.1 | 0.1 | 2.06 | 1.83
0:11 | 22.25475 | 315 | 1.63 | 2.01 | 1.82 | 1.82 |  |  |  | 계산기 | 기준침하량 | 250
0:12 | 24.7275 | 350 | 1.84 | 2.04 | 1.94 | 1.94 | K30=196 MN/㎥ 이상 | 암성토 |  |  | 전(1) | 후(2)
0:13 | 27.20025 | 385 | 1.92 | 2.2 | 2.06 | 2.06 |  |  |  | 침하량(y) | 244 | 257
0:15 | 29.673 | 420 | 2.11 | 2.27 | 2.19 | 2.19 | DATA 분석 |  |  | 하중강도(x) | 840 | 875
0:16 | 32.14575 | 455 | 2.2 | 2.35 | 2.275 | 2.275 |  |  |  | 결 과 | 856.1538
0:17 | 34.6185 | 490 | 2.25 | 2.48 | 2.365 | 2.365 | K30 = 507÷2.5 |  |  | K30 | 342.4615
0:18 | 37.09125 | 525 | 2.436 | 2.823 | 2.6295 | 2.6295
0:20 | 39.564 | 560 | 2.55 | 2.93 | 2.74 | 2.74 | 202.8
K30 = 202.8×1.3
263.64
시험 결과
∴ 202.8 ＞ 147 MN/㎥
기준에 적합
■ 비고 - 재하판 안정을 위해 미리 하중 강도 35kN/㎡ 상당의 하중을 가한 후 제거 - 하중 강도가 35kN/㎡씩 되도록 하중을 단계적으로 증가 - 하중에 의한 침하의 진행이 멈추면 하중계와 변위계 눈금 측정 * 침하 진행이 멈추는 경우의 판단 기준 : 1분간의 침하량이 그 하중 강도에 의한 그 단계의 누적 침하량의 1% 이하 일때 - 쌓기의 치수가 300mm 이하이므로 직경 300mm 재하판 사용 - 상부 아스팔트 콘크리트 포장으로 침하량 2.5mm 적용
시험자 : 문 정 수 (인) 확인자 : 백 귀 석 (인) 건설사업관리기술인 : 금 동 훈 (인)
사 진 대 지
공사명 : 양촌·용정지구 일반산업단지 부지조성공사
1 |  | 내 용
위 치
일 시
2 |  | 내 용
위 치
일 시
Note on K28: TEST:

## 38
평 판 재 하 시 험 | [9 empty] | K30=2.2×K75 K30=1.3×K40
공 사 명 : | 진천메가폴리스 산업단지 조성사업 |  |  |  | 시험일자 : | 2026-06-08 |  |  | 시험번호
시험번호 : | 38 |  |  |  | 위 치 : | 중로(집) 3-16 (No.36 ~ No.50) 노체 16단(48층) - 1회 |  |  | 1 | 지반반력계수 환산
재하조건 | 재하판 지름 : | 300 | 평판면적 : | 706.5 | 초기하중 : | 35kN/㎡ | KS F 2310
시간 min - s | 하중 |  | 변위계의 눈금(mm) |  |  | 침하량 (mm) | 적 용 시 방 기 준 (콘크리트포장)
| 전하중 (kN) | 재하응력 (kN/㎡) | 왼쪽 | 오른쪽 | 평균
0:00 | 0 | 0 | 0 | 0 | 0 | 0 | K30=147 MN/㎥ 이상 | 노체
0:01 | 2.47275 | 35 | 0.19 | 0.37 | 0.28 | 0.28 | [6 empty] | 0.1 | 0.1 | 0.47 | 0.38
0:02 | 4.9455 | 70 | 0.53 | 0.69 | 0.61 | 0.61 | K30=196 MN/㎥ 이상 | 노상 |  | 2계열 |  |  | 0.1 | 0.1 | 0.79 | 0.71
0:04 | 7.41825 | 105 | 0.82 | 1.05 | 0.935 | 0.935 |  |  | X | 0 | 502.5 |  | 0.1 | 0.1 | 1.15 | 1.035
0:05 | 9.891 | 140 | 1.09 | 1.4 | 1.245 | 1.245 | K30=294 MN/㎥ 이상 | 선택층 | Y | 2.5 | 2.5 |  | 0.1 | 0.1 | 1.5 | 1.345
0:06 | 12.36375 | 175 | 1.3 | 1.49 | 1.395 | 1.395 |  |  | DATA입력↓ | 3계열 |  |  | 0.1 | 0.1 | 1.59 | 1.495
0:08 | 14.8365 | 210 | 1.51 | 1.51 | 1.51 | 1.51 | K30=294 MN/㎥ 이상 | 보조기층 | 502.5 | 502.5 | 502.5 |  | 0.1 | 0.1 | 1.61 | 1.61
0:09 | 17.30925 | 245 | 1.67 | 1.65 | 1.66 | 1.66 |  |  | 201 | 2.5 | 0 |  | 0.1 | 0.1 | 1.75 | 1.76
0:10 | 19.782 | 280 | 1.77 | 1.67 | 1.72 | 1.72 | K30=294 MN/㎥ 이상 | 뒷채움 | 261.3 |  |  | 1/100 | 0.1 | 0.1 | 1.77 | 1.82
0:11 | 22.25475 | 315 | 1.85 | 1.84 | 1.845 | 1.845 |  |  |  | 계산기 | 기준침하량 | 250
0:12 | 24.7275 | 350 | 1.94 | 2.02 | 1.98 | 1.98 | K30=196 MN/㎥ 이상 | 암성토 |  |  | 전(1) | 후(2)
0:14 | 27.20025 | 385 | 2.09 | 2.28 | 2.185 | 2.185 |  |  |  | 침하량(y) | 244 | 257
0:15 | 29.673 | 420 | 2.18 | 2.36 | 2.27 | 2.27 | DATA 분석 |  |  | 하중강도(x) | 840 | 875
0:16 | 32.14575 | 455 | 2.29 | 2.49 | 2.39 | 2.39 |  |  |  | 결 과 | 856.1538
0:17 | 34.6185 | 490 | 2.36 | 2.65 | 2.505 | 2.505 | K30 = 502.5÷2.5 |  |  | K30 | 342.4615
0:19 | 37.09125 | 525 | 2.41 | 2.73 | 2.57 | 2.57
0:20 | 39.564 | 560 | 2.49 | 2.82 | 2.655 | 2.655 | 201
K30 = 201×1.3
261.3
시험 결과
∴ 201 ＞ 147 MN/㎥
기준에 적합
■ 비고 - 재하판 안정을 위해 미리 하중 강도 35kN/㎡ 상당의 하중을 가한 후 제거 - 하중 강도가 35kN/㎡씩 되도록 하중을 단계적으로 증가 - 하중에 의한 침하의 진행이 멈추면 하중계와 변위계 눈금 측정 * 침하 진행이 멈추는 경우의 판단 기준 : 1분간의 침하량이 그 하중 강도에 의한 그 단계의 누적 침하량의 1% 이하 일때 - 쌓기의 치수가 300mm 이하이므로 직경 300mm 재하판 사용 - 상부 아스팔트 콘크리트 포장으로 침하량 2.5mm 적용
시험자 : 문 정 수 (인) 확인자 : 백 귀 석 (인) 건설사업관리기술인 : 금 동 훈 (인)
사 진 대 지
공사명 : 양촌·용정지구 일반산업단지 부지조성공사
1 |  | 내 용
위 치
일 시
2 |  | 내 용
위 치
일 시
Note on K28: TEST:

## 37
평 판 재 하 시 험 | [9 empty] | K30=2.2×K75 K30=1.3×K40
공 사 명 : | 진천메가폴리스 산업단지 조성사업 |  |  |  | 시험일자 : | 2026-06-05 |  |  | 시험번호
시험번호 : | 37 |  |  |  | 위 치 : | 중로(집) 3-12 (No.17 ~ No.20) 노체 11단(33층) |  |  | 1 | 지반반력계수 환산
재하조건 | 재하판 지름 : | 300 | 평판면적 : | 706.5 | 초기하중 : | 35kN/㎡ | KS F 2310
시간 min - s | 하중 |  | 변위계의 눈금(mm) |  |  | 침하량 (mm) | 적 용 시 방 기 준 (콘크리트포장)
| 전하중 (kN) | 재하응력 (kN/㎡) | 왼쪽 | 오른쪽 | 평균
0:00 | 0 | 0 | 0 | 0 | 0 | 0 | K30=147 MN/㎥ 이상 | 노체
0:01 | 2.47275 | 35 | 0.07 | 0.29 | 0.18 | 0.18 | [6 empty] | 0.1 | 0.1 | 0.39 | 0.28
0:02 | 4.9455 | 70 | 0.21 | 0.32 | 0.265 | 0.265 | K30=196 MN/㎥ 이상 | 노상 |  | 2계열 |  |  | 0.1 | 0.1 | 0.42 | 0.365
0:03 | 7.41825 | 105 | 0.22 | 0.77 | 0.495 | 0.495 |  |  | X | 0 | 513 |  | 0.1 | 0.1 | 0.87 | 0.595
0:05 | 9.891 | 140 | 0.59 | 1.24 | 0.915 | 0.915 | K30=294 MN/㎥ 이상 | 선택층 | Y | 2.5 | 2.5 |  | 0.1 | 0.1 | 1.34 | 1.015
0:06 | 12.36375 | 175 | 0.96 | 1.42 | 1.19 | 1.19 |  |  | DATA입력↓ | 3계열 |  |  | 0.1 | 0.1 | 1.52 | 1.29
0:07 | 14.8365 | 210 | 1.14 | 1.52 | 1.33 | 1.33 | K30=294 MN/㎥ 이상 | 보조기층 | 513 | 513 | 513 |  | 0.1 | 0.1 | 1.62 | 1.43
0:08 | 17.30925 | 245 | 1.28 | 1.72 | 1.5 | 1.5 |  |  | 205.2 | 2.5 | 0 |  | 0.1 | 0.1 | 1.82 | 1.6
0:10 | 19.782 | 280 | 1.49 | 1.76 | 1.625 | 1.625 | K30=294 MN/㎥ 이상 | 뒷채움 | 266.76 |  |  | 1/100 | 0.1 | 0.1 | 1.86 | 1.725
0:11 | 22.25475 | 315 | 1.5 | 1.95 | 1.725 | 1.725 |  |  |  | 계산기 | 기준침하량 | 250
0:12 | 24.7275 | 350 | 1.58 | 2.07 | 1.825 | 1.825 | K30=196 MN/㎥ 이상 | 암성토 |  |  | 전(1) | 후(2)
0:13 | 27.20025 | 385 | 1.59 | 2.27 | 1.93 | 1.93 |  |  |  | 침하량(y) | 244 | 257
0:15 | 29.673 | 420 | 1.64 | 2.42 | 2.03 | 2.03 | DATA 분석 |  |  | 하중강도(x) | 840 | 875
0:16 | 32.14575 | 455 | 1.85 | 2.55 | 2.2 | 2.2 |  |  |  | 결 과 | 856.1538
0:17 | 34.6185 | 490 | 1.99 | 2.67 | 2.33 | 2.33 | K30 = 513÷2.5 |  |  | K30 | 342.4615
0:18 | 37.09125 | 525 | 2.242 | 3.016 | 2.629 | 2.629
0:19 | 39.564 | 560 | 2.33 | 3.11 | 2.72 | 2.72 | 205.2
K30 = 205.2×1.3
266.76
시험 결과
∴ 205.2 ＞ 147 MN/㎥
기준에 적합
■ 비고 - 재하판 안정을 위해 미리 하중 강도 35kN/㎡ 상당의 하중을 가한 후 제거 - 하중 강도가 35kN/㎡씩 되도록 하중을 단계적으로 증가 - 하중에 의한 침하의 진행이 멈추면 하중계와 변위계 눈금 측정 * 침하 진행이 멈추는 경우의 판단 기준 : 1분간의 침하량이 그 하중 강도에 의한 그 단계의 누적 침하량의 1% 이하 일때 - 쌓기의 치수가 300mm 이하이므로 직경 300mm 재하판 사용 - 상부 아스팔트 콘크리트 포장으로 침하량 2.5mm 적용
시험자 : 문 정 수 (인) 확인자 : 백 귀 석 (인) 건설사업관리기술인 : 금 동 훈 (인)
사 진 대 지
공사명 : 양촌·용정지구 일반산업단지 부지조성공사
1 |  | 내 용
위 치
일 시
2 |  | 내 용
위 치
일 시
Note on K28: TEST:

## 36
평 판 재 하 시 험 | [9 empty] | K30=2.2×K75 K30=1.3×K40
공 사 명 : | 진천메가폴리스 산업단지 조성사업 |  |  |  | 시험일자 : | 2026-06-04 |  |  | 시험번호
시험번호 : | 36 |  |  |  | 위 치 : | 중로(집) 3-12 (No.17 ~ No.20) 노체 10단(30층) |  |  | 1 | 지반반력계수 환산
재하조건 | 재하판 지름 : | 300 | 평판면적 : | 706.5 | 초기하중 : | 35kN/㎡ | KS F 2310
시간 min - s | 하중 |  | 변위계의 눈금(mm) |  |  | 침하량 (mm) | 적 용 시 방 기 준 (콘크리트포장)
| 전하중 (kN) | 재하응력 (kN/㎡) | 왼쪽 | 오른쪽 | 평균
0:00 | 0 | 0 | 0 | 0 | 0 | 0 | K30=147 MN/㎥ 이상 | 노체
0:01 | 2.47275 | 35 | 0.32 | 0.33 | 0.325 | 0.325 | [6 empty] | 0.1 | 0.1 | 0.43 | 0.425
0:02 | 4.9455 | 70 | 0.51 | 0.49 | 0.5 | 0.5 | K30=196 MN/㎥ 이상 | 노상 |  | 2계열 |  |  | 0.1 | 0.1 | 0.59 | 0.6
0:04 | 7.41825 | 105 | 0.53 | 0.91 | 0.72 | 0.72 |  |  | X | 0 | 535 |  | 0.1 | 0.1 | 1.01 | 0.82
0:05 | 9.891 | 140 | 0.65 | 1.32 | 0.985 | 0.985 | K30=294 MN/㎥ 이상 | 선택층 | Y | 2.5 | 2.5 |  | 0.1 | 0.1 | 1.42 | 1.085
0:06 | 12.36375 | 175 | 1.04 | 1.38 | 1.21 | 1.21 |  |  | DATA입력↓ | 3계열 |  |  | 0.1 | 0.1 | 1.48 | 1.31
0:07 | 14.8365 | 210 | 1.15 | 1.39 | 1.27 | 1.27 | K30=294 MN/㎥ 이상 | 보조기층 | 535 | 535 | 535 |  | 0.1 | 0.1 | 1.49 | 1.37
0:09 | 17.30925 | 245 | 1.25 | 1.64 | 1.445 | 1.445 |  |  | 214 | 2.5 | 0 |  | 0.1 | 0.1 | 1.74 | 1.545
0:10 | 19.782 | 280 | 1.43 | 1.75 | 1.59 | 1.59 | K30=294 MN/㎥ 이상 | 뒷채움 | 278.2 |  |  | 1/100 | 0.1 | 0.1 | 1.85 | 1.69
0:11 | 22.25475 | 315 | 1.49 | 1.76 | 1.625 | 1.625 |  |  |  | 계산기 | 기준침하량 | 250
0:12 | 24.7275 | 350 | 1.57 | 1.79 | 1.68 | 1.68 | K30=196 MN/㎥ 이상 | 암성토 |  |  | 전(1) | 후(2)
0:14 | 27.20025 | 385 | 1.65 | 1.93 | 1.79 | 1.79 |  |  |  | 침하량(y) | 244 | 257
0:15 | 29.673 | 420 | 1.88 | 2.04 | 1.96 | 1.96 | DATA 분석 |  |  | 하중강도(x) | 840 | 875
0:16 | 32.14575 | 455 | 2.09 | 2.22 | 2.155 | 2.155 |  |  |  | 결 과 | 856.1538
0:17 | 34.6185 | 490 | 2.31 | 2.37 | 2.34 | 2.34 | K30 = 535÷2.5 |  |  | K30 | 342.4615
0:19 | 37.09125 | 525 | 2.49 | 2.51 | 2.5 | 2.5
0:20 | 39.564 | 560 | 2.64 | 2.59 | 2.615 | 2.615 | 214
K30 = 214×1.3
278.2
시험 결과
∴ 214 ＞ 147 MN/㎥
기준에 적합
■ 비고 - 재하판 안정을 위해 미리 하중 강도 35kN/㎡ 상당의 하중을 가한 후 제거 - 하중 강도가 35kN/㎡씩 되도록 하중을 단계적으로 증가 - 하중에 의한 침하의 진행이 멈추면 하중계와 변위계 눈금 측정 * 침하 진행이 멈추는 경우의 판단 기준 : 1분간의 침하량이 그 하중 강도에 의한 그 단계의 누적 침하량의 1% 이하 일때 - 쌓기의 치수가 300mm 이하이므로 직경 300mm 재하판 사용 - 상부 아스팔트 콘크리트 포장으로 침하량 2.5mm 적용
시험자 : 문 정 수 (인) 확인자 : 백 귀 석 (인) 건설사업관리기술인 : 금 동 훈 (인)
사 진 대 지
공사명 : 양촌·용정지구 일반산업단지 부지조성공사
1 |  | 내 용
위 치
일 시
2 |  | 내 용
위 치
일 시
Note on K28: TEST:

## 35
평 판 재 하 시 험 | [9 empty] | K30=2.2×K75 K30=1.3×K40
공 사 명 : | 진천메가폴리스 산업단지 조성사업 |  |  |  | 시험일자 : | 2026-06-04 |  |  | 시험번호
시험번호 : | 35 |  |  |  | 위 치 : | 중로(집) 3-12 (No.17 ~ No.20) 노체 9단(27층) |  |  | 1 | 지반반력계수 환산
재하조건 | 재하판 지름 : | 300 | 평판면적 : | 706.5 | 초기하중 : | 35kN/㎡ | KS F 2310
시간 min - s | 하중 |  | 변위계의 눈금(mm) |  |  | 침하량 (mm) | 적 용 시 방 기 준 (콘크리트포장)
| 전하중 (kN) | 재하응력 (kN/㎡) | 왼쪽 | 오른쪽 | 평균
0:00 | 0 | 0 | 0 | 0 | 0 | 0 | K30=147 MN/㎥ 이상 | 노체
0:01 | 2.47275 | 35 | 0.01 | 0.09 | 0.05 | 0.05 | [6 empty] | 0.1 | 0.1 |  | 0.19 | 0.15
0:02 | 4.9455 | 70 | 0.46 | 0.16 | 0.31 | 0.31 | K30=196 MN/㎥ 이상 | 노상 |  | 2계열 |  |  | 0.1 | 0.1 |  | 0.26 | 0.41
0:04 | 7.41825 | 105 | 0.48 | 0.6 | 0.54 | 0.54 |  |  | X | 0 | 523 |  | 0.1 | 0.1 |  | 0.7 | 0.64
0:05 | 9.891 | 140 | 0.88 | 0.73 | 0.805 | 0.805 | K30=294 MN/㎥ 이상 | 선택층 | Y | 2.5 | 2.5 |  | 0.1 | 0.1 |  | 0.83 | 0.905
0:06 | 12.36375 | 175 | 0.92 | 0.77 | 0.845 | 0.845 |  |  | DATA입력↓ | 3계열 |  |  | 0.1 | 0.1 |  | 0.87 | 0.945
0:07 | 14.8365 | 210 | 1.03 | 1 | 1.015 | 1.015 | K30=294 MN/㎥ 이상 | 보조기층 | 523 | 523 | 523 |  | 0.1 | 0.1 |  | 1.1 | 1.115
0:09 | 17.30925 | 245 | 1.05 | 1.17 | 1.11 | 1.11 |  |  | 209.2 | 2.5 | 0 |  | 0.1 | 0.1 |  | 1.27 | 1.21
0:10 | 19.782 | 280 | 1.17 | 1.41 | 1.29 | 1.29 | K30=294 MN/㎥ 이상 | 뒷채움 | 271.96 |  |  | 1/100 | 0.1 | 0.1 |  | 1.51 | 1.39
0:11 | 22.25475 | 315 | 1.39 | 1.59 | 1.49 | 1.49 |  |  |  | 계산기 | 기준침하량 | 250
0:12 | 24.7275 | 350 | 1.61 | 1.67 | 1.64 | 1.64 | K30=196 MN/㎥ 이상 | 암성토 |  |  | 전(1) | 후(2)
0:14 | 27.20025 | 385 | 1.65 | 1.8 | 1.725 | 1.725 |  |  |  | 침하량(y) | 244 | 257
0:15 | 29.673 | 420 | 1.71 | 2.05 | 1.88 | 1.88 | DATA 분석 |  |  | 하중강도(x) | 840 | 875
0:16 | 32.14575 | 455 | 1.88 | 2.16 | 2.02 | 2.02 |  |  |  | 결 과 | 856.1538
0:17 | 34.6185 | 490 | 2.01 | 2.44 | 2.225 | 2.225 | K30 = 523÷2.5 |  |  | K30 | 342.4615
0:19 | 37.09125 | 525 | 2.373 | 2.873 | 2.623 | 2.623
0:20 | 39.564 | 560 | 2.45 | 2.94 | 2.695 | 2.695 | 209.2 | [7 empty] | 4
K30 = 209.2×1.3
271.96
시험 결과
∴ 209.2 ＞ 147 MN/㎥
기준에 적합
■ 비고 - 재하판 안정을 위해 미리 하중 강도 35kN/㎡ 상당의 하중을 가한 후 제거 - 하중 강도가 35kN/㎡씩 되도록 하중을 단계적으로 증가 - 하중에 의한 침하의 진행이 멈추면 하중계와 변위계 눈금 측정 * 침하 진행이 멈추는 경우의 판단 기준 : 1분간의 침하량이 그 하중 강도에 의한 그 단계의 누적 침하량의 1% 이하 일때 - 쌓기의 치수가 300mm 이하이므로 직경 300mm 재하판 사용 - 상부 아스팔트 콘크리트 포장으로 침하량 2.5mm 적용
시험자 : 문 정 수 (인) 확인자 : 백 귀 석 (인) 건설사업관리기술인 : 금 동 훈 (인)
사 진 대 지
공사명 : 양촌·용정지구 일반산업단지 부지조성공사
1 |  | 내 용
위 치
일 시
2 |  | 내 용
위 치
일 시
Note on K28: TEST:

## 34
평 판 재 하 시 험 | [9 empty] | K30=2.2×K75 K30=1.3×K40
공 사 명 : | 진천메가폴리스 산업단지 조성사업 |  |  |  | 시험일자 : | 2026-06-04 |  |  | 시험번호
시험번호 : | 34 |  |  |  | 위 치 : | 중로(집) 3-16 (No.36 ~ No.50) 노체 15단(45층) - 2회 |  |  | 1 | 지반반력계수 환산
재하조건 | 재하판 지름 : | 300 | 평판면적 : | 706.5 | 초기하중 : | 35kN/㎡ | KS F 2310
시간 min - s | 하중 |  | 변위계의 눈금(mm) |  |  | 침하량 (mm) | 적 용 시 방 기 준 (콘크리트포장)
| 전하중 (kN) | 재하응력 (kN/㎡) | 왼쪽 | 오른쪽 | 평균
0:00 | 0 | 0 | 0 | 0 | 0 | 0 | K30=147 MN/㎥ 이상 | 노체
0:01 | 2.47275 | 35 | 0.29 | 0.06 | 0.175 | 0.175 | [6 empty] | 0.1 | 0.1 | 0.16 | 0.275
0:02 | 4.9455 | 70 | 0.4 | 0.36 | 0.38 | 0.38 | K30=196 MN/㎥ 이상 | 노상 |  | 2계열 |  |  | 0.1 | 0.1 | 0.46 | 0.48
0:03 | 7.41825 | 105 | 0.78 | 0.52 | 0.65 | 0.65 |  |  | X | 0 | 524 |  | 0.1 | 0.1 | 0.62 | 0.75
0:05 | 9.891 | 140 | 1.05 | 0.97 | 1.01 | 1.01 | K30=294 MN/㎥ 이상 | 선택층 | Y | 2.5 | 2.5 |  | 0.1 | 0.1 | 1.07 | 1.11
0:06 | 12.36375 | 175 | 1.13 | 1.3 | 1.215 | 1.215 |  |  | DATA입력↓ | 3계열 |  |  | 0.1 | 0.1 | 1.4 | 1.315
0:07 | 14.8365 | 210 | 1.26 | 1.35 | 1.305 | 1.305 | K30=294 MN/㎥ 이상 | 보조기층 | 524 | 524 | 524 |  | 0.1 | 0.1 | 1.45 | 1.405
0:08 | 17.30925 | 245 | 1.4 | 1.5 | 1.45 | 1.45 |  |  | 209.6 | 2.5 | 0 |  | 0.1 | 0.1 | 1.6 | 1.55
0:10 | 19.782 | 280 | 1.58 | 1.69 | 1.635 | 1.635 | K30=294 MN/㎥ 이상 | 뒷채움 | 272.48 |  |  | 1/100 | 0.1 | 0.1 | 1.79 | 1.735
0:11 | 22.25475 | 315 | 1.72 | 1.85 | 1.785 | 1.785 |  |  |  | 계산기 | 기준침하량 | 250
0:12 | 24.7275 | 350 | 1.82 | 1.92 | 1.87 | 1.87 | K30=196 MN/㎥ 이상 | 암성토 |  |  | 전(1) | 후(2)
0:13 | 27.20025 | 385 | 1.87 | 2 | 1.935 | 1.935 |  |  |  | 침하량(y) | 244 | 257
0:15 | 29.673 | 420 | 2.1 | 2.08 | 2.09 | 2.09 | DATA 분석 |  |  | 하중강도(x) | 840 | 875
0:16 | 32.14575 | 455 | 2.11 | 2.28 | 2.195 | 2.195 |  |  |  | 결 과 | 856.1538
0:17 | 34.6185 | 490 | 2.32 | 2.44 | 2.38 | 2.38 | K30 = 524÷2.5 |  |  | K30 | 342.4615
0:18 | 37.09125 | 525 | 2.44 | 2.6 | 2.52 | 2.52
0:20 | 39.564 | 560 | 2.56 | 2.71 | 2.635 | 2.635 | 209.6
K30 = 209.6×1.3
272.48
시험 결과
∴ 209.6 ＞ 147 MN/㎥
기준에 적합
■ 비고 - 재하판 안정을 위해 미리 하중 강도 35kN/㎡ 상당의 하중을 가한 후 제거 - 하중 강도가 35kN/㎡씩 되도록 하중을 단계적으로 증가 - 하중에 의한 침하의 진행이 멈추면 하중계와 변위계 눈금 측정 * 침하 진행이 멈추는 경우의 판단 기준 : 1분간의 침하량이 그 하중 강도에 의한 그 단계의 누적 침하량의 1% 이하 일때 - 쌓기의 치수가 300mm 이하이므로 직경 300mm 재하판 사용 - 상부 아스팔트 콘크리트 포장으로 침하량 2.5mm 적용
시험자 : 문 정 수 (인) 확인자 : 백 귀 석 (인) 건설사업관리기술인 : 금 동 훈 (인)
사 진 대 지
공사명 : 양촌·용정지구 일반산업단지 부지조성공사
1 |  | 내 용
위 치
일 시
2 |  | 내 용
위 치
일 시
Note on K28: TEST:

## 33
평 판 재 하 시 험 | [9 empty] | K30=2.2×K75 K30=1.3×K40
공 사 명 : | 진천메가폴리스 산업단지 조성사업 |  |  |  | 시험일자 : | 2026-06-04 |  |  | 시험번호
시험번호 : | 33 |  |  |  | 위 치 : | 중로(집) 3-16 (No.36 ~ No.50) 노체 15단(45층) - 1회 |  |  | 1 | 지반반력계수 환산
재하조건 | 재하판 지름 : | 300 | 평판면적 : | 706.5 | 초기하중 : | 35kN/㎡ | KS F 2310
시간 min - s | 하중 |  | 변위계의 눈금(mm) |  |  | 침하량 (mm) | 적 용 시 방 기 준 (콘크리트포장)
| 전하중 (kN) | 재하응력 (kN/㎡) | 왼쪽 | 오른쪽 | 평균
0:00 | 0 | 0 | 0 | 0 | 0 | 0 | K30=147 MN/㎥ 이상 | 노체
0:01 | 2.47275 | 35 | 0.23 | 0.34 | 0.285 | 0.285 | [6 empty] | 0.1 | 0.1 | 0.44 | 0.385
0:02 | 4.9455 | 70 | 0.51 | 0.41 | 0.46 | 0.46 | K30=196 MN/㎥ 이상 | 노상 |  | 2계열 |  |  | 0.1 | 0.1 | 0.51 | 0.56
0:03 | 7.41825 | 105 | 0.75 | 0.8 | 0.775 | 0.775 |  |  | X | 0 | 530 |  | 0.1 | 0.1 | 0.9 | 0.875
0:05 | 9.891 | 140 | 0.92 | 0.95 | 0.935 | 0.935 | K30=294 MN/㎥ 이상 | 선택층 | Y | 2.5 | 2.5 |  | 0.1 | 0.1 | 1.05 | 1.035
0:06 | 12.36375 | 175 | 1.26 | 0.96 | 1.11 | 1.11 |  |  | DATA입력↓ | 3계열 |  |  | 0.1 | 0.1 | 1.06 | 1.21
0:07 | 14.8365 | 210 | 1.3 | 1.17 | 1.235 | 1.235 | K30=294 MN/㎥ 이상 | 보조기층 | 530 | 530 | 530 |  | 0.1 | 0.1 | 1.27 | 1.335
0:08 | 17.30925 | 245 | 1.39 | 1.32 | 1.355 | 1.355 |  |  | 212 | 2.5 | 0 |  | 0.1 | 0.1 | 1.42 | 1.455
0:10 | 19.782 | 280 | 1.55 | 1.48 | 1.515 | 1.515 | K30=294 MN/㎥ 이상 | 뒷채움 | 275.6 |  |  | 1/100 | 0.1 | 0.1 | 1.58 | 1.615
0:11 | 22.25475 | 315 | 1.7 | 1.68 | 1.69 | 1.69 |  |  |  | 계산기 | 기준침하량 | 250
0:12 | 24.7275 | 350 | 1.81 | 1.8 | 1.805 | 1.805 | K30=196 MN/㎥ 이상 | 암성토 |  |  | 전(1) | 후(2)
0:13 | 27.20025 | 385 | 1.96 | 1.97 | 1.965 | 1.965 |  |  |  | 침하량(y) | 244 | 257
0:15 | 29.673 | 420 | 2.01 | 2.09 | 2.05 | 2.05 | DATA 분석 |  |  | 하중강도(x) | 840 | 875
0:16 | 32.14575 | 455 | 2.14 | 2.23 | 2.185 | 2.185 |  |  |  | 결 과 | 856.1538
0:17 | 34.6185 | 490 | 2.28 | 2.3 | 2.29 | 2.29 | K30 = 530÷2.5 |  |  | K30 | 342.4615
0:18 | 37.09125 | 525 | 2.59 | 2.472 | 2.531 | 2.531
0:20 | 39.564 | 560 | 2.69 | 2.52 | 2.605 | 2.605 | 212
K30 = 212×1.3
275.6
시험 결과
∴ 212 ＞ 147 MN/㎥
기준에 적합
■ 비고 - 재하판 안정을 위해 미리 하중 강도 35kN/㎡ 상당의 하중을 가한 후 제거 - 하중 강도가 35kN/㎡씩 되도록 하중을 단계적으로 증가 - 하중에 의한 침하의 진행이 멈추면 하중계와 변위계 눈금 측정 * 침하 진행이 멈추는 경우의 판단 기준 : 1분간의 침하량이 그 하중 강도에 의한 그 단계의 누적 침하량의 1% 이하 일때 - 쌓기의 치수가 300mm 이하이므로 직경 300mm 재하판 사용 - 상부 아스팔트 콘크리트 포장으로 침하량 2.5mm 적용
시험자 : 문 정 수 (인) 확인자 : 백 귀 석 (인) 건설사업관리기술인 : 금 동 훈 (인)
사 진 대 지
공사명 : 양촌·용정지구 일반산업단지 부지조성공사
1 |  | 내 용
위 치
일 시
2 |  | 내 용
위 치
일 시
Note on K28: TEST:

## 32
평 판 재 하 시 험 | [9 empty] | K30=2.2×K75 K30=1.3×K40
공 사 명 : | 진천메가폴리스 산업단지 조성사업 |  |  |  | 시험일자 : | 2026-06-02 |  |  | 시험번호
시험번호 : | 32 |  |  |  | 위 치 : | 중로(집) 3-12 (No.17 ~ No.20) 노체 8단(24층) |  |  | 1 | 지반반력계수 환산
재하조건 | 재하판 지름 : | 300 | 평판면적 : | 706.5 | 초기하중 : | 35kN/㎡ | KS F 2310
시간 min - s | 하중 |  | 변위계의 눈금(mm) |  |  | 침하량 (mm) | 적 용 시 방 기 준 (콘크리트포장)
| 전하중 (kN) | 재하응력 (kN/㎡) | 왼쪽 | 오른쪽 | 평균
0:00 | 0 | 0 | 0 | 0 | 0 | 0 | K30=147 MN/㎥ 이상 | 노체
0:01 | 2.47275 | 35 | 0.11 | 0.31 | 0.21 | 0.21 | [6 empty] | 0.1 | 0.1 | 0.41 | 0.31
0:02 | 4.9455 | 70 | 0.31 | 0.58 | 0.445 | 0.445 | K30=196 MN/㎥ 이상 | 노상 |  | 2계열 |  |  | 0.1 | 0.1 | 0.68 | 0.545
0:03 | 7.41825 | 105 | 0.52 | 1.01 | 0.765 | 0.765 |  |  | X | 0 | 502 |  | 0.1 | 0.1 | 1.11 | 0.865
0:04 | 9.891 | 140 | 0.75 | 1.22 | 0.985 | 0.985 | K30=294 MN/㎥ 이상 | 선택층 | Y | 2.5 | 2.5 |  | 0.1 | 0.1 | 1.32 | 1.085
0:06 | 12.36375 | 175 | 1.1 | 1.62 | 1.36 | 1.36 |  |  | DATA입력↓ | 3계열 |  |  | 0.1 | 0.1 | 1.72 | 1.46
0:07 | 14.8365 | 210 | 1.13 | 1.85 | 1.49 | 1.49 | K30=294 MN/㎥ 이상 | 보조기층 | 502 | 502 | 502 |  | 0.1 | 0.1 | 1.95 | 1.59
0:08 | 17.30925 | 245 | 1.2 | 1.98 | 1.59 | 1.59 |  |  | 200.8 | 2.5 | 0 |  | 0.1 | 0.1 | 2.08 | 1.69
0:09 | 19.782 | 280 | 1.27 | 2.22 | 1.745 | 1.745 | K30=294 MN/㎥ 이상 | 뒷채움 | 261.04 |  |  | 1/100 | 0.1 | 0.1 | 2.32 | 1.845
0:11 | 22.25475 | 315 | 1.48 | 2.45 | 1.965 | 1.965 |  |  |  | 계산기 | 기준침하량 | 250
0:12 | 24.7275 | 350 | 1.5 | 2.52 | 2.01 | 2.01 | K30=196 MN/㎥ 이상 | 암성토 |  |  | 전(1) | 후(2)
0:13 | 27.20025 | 385 | 1.57 | 2.56 | 2.065 | 2.065 |  |  |  | 침하량(y) | 244 | 257
0:14 | 29.673 | 420 | 1.71 | 2.68 | 2.195 | 2.195 | DATA 분석 |  |  | 하중강도(x) | 840 | 875
0:15 | 32.14575 | 455 | 1.88 | 2.74 | 2.31 | 2.31 |  |  |  | 결 과 | 856.1538
0:17 | 34.6185 | 490 | 2.2 | 2.83 | 2.515 | 2.515 | K30 = 502÷2.5 |  |  | K30 | 342.4615
0:18 | 37.09125 | 525 | 2.24 | 2.916 | 2.578 | 2.578
0:19 | 39.564 | 560 | 2.31 | 2.98 | 2.645 | 2.645 | 200.8
K30 = 200.8×1.3
261.04
시험 결과
∴ 200.8 ＞ 147 MN/㎥
기준에 적합
■ 비고 - 재하판 안정을 위해 미리 하중 강도 35kN/㎡ 상당의 하중을 가한 후 제거 - 하중 강도가 35kN/㎡씩 되도록 하중을 단계적으로 증가 - 하중에 의한 침하의 진행이 멈추면 하중계와 변위계 눈금 측정 * 침하 진행이 멈추는 경우의 판단 기준 : 1분간의 침하량이 그 하중 강도에 의한 그 단계의 누적 침하량의 1% 이하 일때 - 쌓기의 치수가 300mm 이하이므로 직경 300mm 재하판 사용 - 상부 아스팔트 콘크리트 포장으로 침하량 2.5mm 적용
시험자 : 문 정 수 (인) 확인자 : 백 귀 석 (인) 건설사업관리기술인 : 금 동 훈 (인)
사 진 대 지
공사명 : 양촌·용정지구 일반산업단지 부지조성공사
1 |  | 내 용
위 치
일 시
2 |  | 내 용
위 치
일 시
Note on K28: TEST:

## 31
평 판 재 하 시 험 | [9 empty] | K30=2.2×K75 K30=1.3×K40
공 사 명 : | 진천메가폴리스 산업단지 조성사업 |  |  |  | 시험일자 : | 2026-06-02 |  |  | 시험번호
시험번호 : | 31 |  |  |  | 위 치 : | 중로(집) 3-12 (No.17 ~ No.20) 노체 7단(21층) |  |  | 1 | 지반반력계수 환산
재하조건 | 재하판 지름 : | 300 | 평판면적 : | 706.5 | 초기하중 : | 35kN/㎡ | KS F 2310
시간 min - s | 하중 |  | 변위계의 눈금(mm) |  |  | 침하량 (mm) | 적 용 시 방 기 준 (콘크리트포장)
| 전하중 (kN) | 재하응력 (kN/㎡) | 왼쪽 | 오른쪽 | 평균
0:00 | 0 | 0 | 0 | 0 | 0 | 0 | K30=147 MN/㎥ 이상 | 노체
0:01 | 2.47275 | 35 | 0.19 | 0.09 | 0.14 | 0.14 | [6 empty] | 0.1 | 0.1 | 0.19 | 0.24
0:02 | 4.9455 | 70 | 0.42 | 0.25 | 0.335 | 0.335 | K30=196 MN/㎥ 이상 | 노상 |  | 2계열 |  |  | 0.1 | 0.1 | 0.35 | 0.435
0:03 | 7.41825 | 105 | 0.74 | 0.49 | 0.615 | 0.615 |  |  | X | 0 | 499 |  | 0.1 | 0.1 | 0.59 | 0.715
0:05 | 9.891 | 140 | 0.9 | 0.76 | 0.83 | 0.83 | K30=294 MN/㎥ 이상 | 선택층 | Y | 2.5 | 2.5 |  | 0.1 | 0.1 | 0.86 | 0.93
0:06 | 12.36375 | 175 | 1.07 | 1.14 | 1.105 | 1.105 |  |  | DATA입력↓ | 3계열 |  |  | 0.1 | 0.1 | 1.24 | 1.205
0:07 | 14.8365 | 210 | 1.26 | 1.35 | 1.305 | 1.305 | K30=294 MN/㎥ 이상 | 보조기층 | 499 | 499 | 499 |  | 0.1 | 0.1 | 1.45 | 1.405
0:08 | 17.30925 | 245 | 1.38 | 1.48 | 1.43 | 1.43 |  |  | 199.6 | 2.5 | 0 |  | 0.1 | 0.1 | 1.58 | 1.53
0:10 | 19.782 | 280 | 1.57 | 1.56 | 1.565 | 1.565 | K30=294 MN/㎥ 이상 | 뒷채움 | 259.48 |  |  | 1/100 | 0.1 | 0.1 | 1.66 | 1.665
0:11 | 22.25475 | 315 | 1.66 | 1.65 | 1.655 | 1.655 |  |  |  | 계산기 | 기준침하량 | 250
0:12 | 24.7275 | 350 | 1.79 | 1.8 | 1.795 | 1.795 | K30=196 MN/㎥ 이상 | 암성토 |  |  | 전(1) | 후(2)
0:13 | 27.20025 | 385 | 1.95 | 2.01 | 1.98 | 1.98 |  |  |  | 침하량(y) | 244 | 257
0:14 | 29.673 | 420 | 2.17 | 2.16 | 2.165 | 2.165 | DATA 분석 |  |  | 하중강도(x) | 840 | 875
0:16 | 32.14575 | 455 | 2.32 | 2.29 | 2.305 | 2.305 |  |  |  | 결 과 | 856.1538
0:17 | 34.6185 | 490 | 2.48 | 2.46 | 2.47 | 2.47 | K30 = 499÷2.5 |  |  | K30 | 342.4615
0:18 | 37.09125 | 525 | 2.61 | 2.63 | 2.62 | 2.62
0:19 | 39.564 | 560 | 2.69 | 2.74 | 2.715 | 2.715 | 199.6
K30 = 199.6×1.3
259.48
시험 결과
∴ 199.6 ＞ 147 MN/㎥
기준에 적합
■ 비고 - 재하판 안정을 위해 미리 하중 강도 35kN/㎡ 상당의 하중을 가한 후 제거 - 하중 강도가 35kN/㎡씩 되도록 하중을 단계적으로 증가 - 하중에 의한 침하의 진행이 멈추면 하중계와 변위계 눈금 측정 * 침하 진행이 멈추는 경우의 판단 기준 : 1분간의 침하량이 그 하중 강도에 의한 그 단계의 누적 침하량의 1% 이하 일때 - 쌓기의 치수가 300mm 이하이므로 직경 300mm 재하판 사용 - 상부 아스팔트 콘크리트 포장으로 침하량 2.5mm 적용
시험자 : 문 정 수 (인) 확인자 : 백 귀 석 (인) 건설사업관리기술인 : 금 동 훈 (인)
사 진 대 지
공사명 : 양촌·용정지구 일반산업단지 부지조성공사
1 |  | 내 용
위 치
일 시
2 |  | 내 용
위 치
일 시
Note on K28: TEST:

## 30
평 판 재 하 시 험 | [9 empty] | K30=2.2×K75 K30=1.3×K40
공 사 명 : | 진천메가폴리스 산업단지 조성사업 |  |  |  | 시험일자 : | 2026-06-01 |  |  | 시험번호
시험번호 : | 30 |  |  |  | 위 치 : | 중로(집) 3-16 (No.36 ~ No.41) 노체 14단(42층) |  |  | 1 | 지반반력계수 환산
재하조건 | 재하판 지름 : | 300 | 평판면적 : | 706.5 | 초기하중 : | 35kN/㎡ | KS F 2310
시간 min - s | 하중 |  | 변위계의 눈금(mm) |  |  | 침하량 (mm) | 적 용 시 방 기 준 (콘크리트포장)
| 전하중 (kN) | 재하응력 (kN/㎡) | 왼쪽 | 오른쪽 | 평균
0:00 | 0 | 0 | 0 | 0 | 0 | 0 | K30=147 MN/㎥ 이상 | 노체
0:01 | 2.47275 | 35 | 0.4 | 0.13 | 0.265 | 0.265 | [6 empty] | 0.1 | 0.1 | 0.23 | 0.365
0:02 | 4.9455 | 70 | 0.53 | 0.44 | 0.485 | 0.485 | K30=196 MN/㎥ 이상 | 노상 |  | 2계열 |  |  | 0.1 | 0.1 | 0.54 | 0.585
0:04 | 7.41825 | 105 | 0.71 | 0.75 | 0.73 | 0.73 |  |  | X | 0 | 501 |  | 0.1 | 0.1 | 0.85 | 0.83
0:05 | 9.891 | 140 | 1.11 | 0.89 | 1 | 1 | K30=294 MN/㎥ 이상 | 선택층 | Y | 2.5 | 2.5 |  | 0.1 | 0.1 | 0.99 | 1.1
0:06 | 12.36375 | 175 | 1.25 | 1.16 | 1.205 | 1.205 |  |  | DATA입력↓ | 3계열 |  |  | 0.1 | 0.1 | 1.26 | 1.305
0:07 | 14.8365 | 210 | 1.44 | 1.31 | 1.375 | 1.375 | K30=294 MN/㎥ 이상 | 보조기층 | 501 | 501 | 501 |  | 0.1 | 0.1 | 1.41 | 1.475
0:09 | 17.30925 | 245 | 1.53 | 1.51 | 1.52 | 1.52 |  |  | 200.4 | 2.5 | 0 |  | 0.1 | 0.1 | 1.61 | 1.62
0:10 | 19.782 | 280 | 1.68 | 1.65 | 1.665 | 1.665 | K30=294 MN/㎥ 이상 | 뒷채움 | 260.52 |  |  | 1/100 | 0.1 | 0.1 | 1.75 | 1.765
0:11 | 22.25475 | 315 | 1.84 | 1.7 | 1.77 | 1.77 |  |  |  | 계산기 | 기준침하량 | 250
0:12 | 24.7275 | 350 | 1.99 | 1.79 | 1.89 | 1.89 | K30=196 MN/㎥ 이상 | 암성토 |  |  | 전(1) | 후(2)
0:14 | 27.20025 | 385 | 2.18 | 1.82 | 2 | 2 |  |  |  | 침하량(y) | 244 | 257
0:15 | 29.673 | 420 | 2.22 | 2.01 | 2.115 | 2.115 | DATA 분석 |  |  | 하중강도(x) | 840 | 875
0:16 | 32.14575 | 455 | 2.32 | 2.23 | 2.275 | 2.275 |  |  |  | 결 과 | 856.1538
0:17 | 34.6185 | 490 | 2.41 | 2.56 | 2.485 | 2.485 | K30 = 501÷2.5 |  |  | K30 | 342.4615
0:18 | 37.09125 | 525 | 2.62 | 2.64 | 2.63 | 2.63
0:20 | 39.564 | 560 | 2.73 | 2.75 | 2.74 | 2.74 | 200.4
K30 = 200.4×1.3
260.52
시험 결과
∴ 200.4 ＞ 147 MN/㎥
기준에 적합
■ 비고 - 재하판 안정을 위해 미리 하중 강도 35kN/㎡ 상당의 하중을 가한 후 제거 - 하중 강도가 35kN/㎡씩 되도록 하중을 단계적으로 증가 - 하중에 의한 침하의 진행이 멈추면 하중계와 변위계 눈금 측정 * 침하 진행이 멈추는 경우의 판단 기준 : 1분간의 침하량이 그 하중 강도에 의한 그 단계의 누적 침하량의 1% 이하 일때 - 쌓기의 치수가 300mm 이하이므로 직경 300mm 재하판 사용 - 상부 아스팔트 콘크리트 포장으로 침하량 2.5mm 적용
시험자 : 문 정 수 (인) 확인자 : 백 귀 석 (인) 건설사업관리기술인 : 금 동 훈 (인)
사 진 대 지
공사명 : 양촌·용정지구 일반산업단지 부지조성공사
1 |  | 내 용
위 치
일 시
2 |  | 내 용
위 치
일 시
Note on K28: TEST:

## 29
평 판 재 하 시 험 | [9 empty] | K30=2.2×K75 K30=1.3×K40
공 사 명 : | 진천메가폴리스 산업단지 조성사업 |  |  |  | 시험일자 : | 2026-06-01 |  |  | 시험번호
시험번호 : | 29 |  |  |  | 위 치 : | 중로(집) 3-12 (No.17 ~ No.20) 노체 6단(18층) |  |  | 1 | 지반반력계수 환산
재하조건 | 재하판 지름 : | 300 | 평판면적 : | 706.5 | 초기하중 : | 35kN/㎡ | KS F 2310
시간 min - s | 하중 |  | 변위계의 눈금(mm) |  |  | 침하량 (mm) | 적 용 시 방 기 준 (콘크리트포장)
| 전하중 (kN) | 재하응력 (kN/㎡) | 왼쪽 | 오른쪽 | 평균
0:00 | 0 | 0 | 0 | 0 | 0 | 0 | K30=147 MN/㎥ 이상 | 노체
0:01 | 2.47275 | 35 | 0.33 | 0.12 | 0.225 | 0.225 | [6 empty] | 0.1 | 0.1 | 0.22 | 0.325
0:02 | 4.9455 | 70 | 0.73 | 0.17 | 0.45 | 0.45 | K30=196 MN/㎥ 이상 | 노상 |  | 2계열 |  |  | 0.1 | 0.1 | 0.27 | 0.55
0:03 | 7.41825 | 105 | 1.14 | 0.4 | 0.77 | 0.77 |  |  | X | 0 | 508 |  | 0.1 | 0.1 | 0.5 | 0.87
0:04 | 9.891 | 140 | 1.35 | 0.77 | 1.06 | 1.06 | K30=294 MN/㎥ 이상 | 선택층 | Y | 2.5 | 2.5 |  | 0.1 | 0.1 | 0.87 | 1.16
0:06 | 12.36375 | 175 | 1.57 | 0.9 | 1.235 | 1.235 |  |  | DATA입력↓ | 3계열 |  |  | 0.1 | 0.1 | 1 | 1.335
0:07 | 14.8365 | 210 | 1.65 | 1.11 | 1.38 | 1.38 | K30=294 MN/㎥ 이상 | 보조기층 | 508 | 508 | 508 |  | 0.1 | 0.1 | 1.21 | 1.48
0:08 | 17.30925 | 245 | 1.8 | 1.24 | 1.52 | 1.52 |  |  | 203.2 | 2.5 | 0 |  | 0.1 | 0.1 | 1.34 | 1.62
0:10 | 19.782 | 280 | 1.94 | 1.32 | 1.63 | 1.63 | K30=294 MN/㎥ 이상 | 뒷채움 | 264.16 |  |  | 1/100 | 0.1 | 0.1 | 1.42 | 1.73
0:11 | 22.25475 | 315 | 2.1 | 1.49 | 1.795 | 1.795 |  |  |  | 계산기 | 기준침하량 | 250
0:12 | 24.7275 | 350 | 2.23 | 1.55 | 1.89 | 1.89 | K30=196 MN/㎥ 이상 | 암성토 |  |  | 전(1) | 후(2)
0:13 | 27.20025 | 385 | 2.31 | 1.71 | 2.01 | 2.01 |  |  |  | 침하량(y) | 244 | 257
0:15 | 29.673 | 420 | 2.44 | 1.98 | 2.21 | 2.21 | DATA 분석 |  |  | 하중강도(x) | 840 | 875
0:16 | 32.14575 | 455 | 2.48 | 2.21 | 2.345 | 2.345 |  |  |  | 결 과 | 856.1538
0:17 | 34.6185 | 490 | 2.5 | 2.49 | 2.495 | 2.495 | K30 = 508÷2.5 |  |  | K30 | 342.4615
0:18 | 37.09125 | 525 | 2.55 | 2.57 | 2.56 | 2.56
0:20 | 39.564 | 560 | 2.6 | 2.63 | 2.615 | 2.615 | 203.2
K30 = 203.2×1.3
264.16
시험 결과
∴ 203.2 ＞ 147 MN/㎥
기준에 적합
■ 비고 - 재하판 안정을 위해 미리 하중 강도 35kN/㎡ 상당의 하중을 가한 후 제거 - 하중 강도가 35kN/㎡씩 되도록 하중을 단계적으로 증가 - 하중에 의한 침하의 진행이 멈추면 하중계와 변위계 눈금 측정 * 침하 진행이 멈추는 경우의 판단 기준 : 1분간의 침하량이 그 하중 강도에 의한 그 단계의 누적 침하량의 1% 이하 일때 - 쌓기의 치수가 300mm 이하이므로 직경 300mm 재하판 사용 - 상부 아스팔트 콘크리트 포장으로 침하량 2.5mm 적용
시험자 : 문 정 수 (인) 확인자 : 백 귀 석 (인) 건설사업관리기술인 : 금 동 훈 (인)
사 진 대 지
공사명 : 양촌·용정지구 일반산업단지 부지조성공사
1 |  | 내 용
위 치
일 시
2 |  | 내 용
위 치
일 시
Note on K28: TEST:

## 28
평 판 재 하 시 험 | [9 empty] | K30=2.2×K75 K30=1.3×K40
공 사 명 : | 진천메가폴리스 산업단지 조성사업 |  |  |  | 시험일자 : | 2026-06-01 |  |  | 시험번호
시험번호 : | 28 |  |  |  | 위 치 : | 중로(집) 3-12 (No.17 ~ No.20) 노체 5단(15층) |  |  | 1 | 지반반력계수 환산
재하조건 | 재하판 지름 : | 300 | 평판면적 : | 706.5 | 초기하중 : | 35kN/㎡ | KS F 2310
시간 min - s | 하중 |  | 변위계의 눈금(mm) |  |  | 침하량 (mm) | 적 용 시 방 기 준 (콘크리트포장)
| 전하중 (kN) | 재하응력 (kN/㎡) | 왼쪽 | 오른쪽 | 평균
0:00 | 0 | 0 | 0 | 0 | 0 | 0 | K30=147 MN/㎥ 이상 | 노체
0:01 | 2.47275 | 35 | 0.12 | 0.19 | 0.155 | 0.155 | [6 empty] | 0.1 | 0.1 | 0.29 | 0.255
0:02 | 4.9455 | 70 | 0.35 | 0.43 | 0.39 | 0.39 | K30=196 MN/㎥ 이상 | 노상 |  | 2계열 |  |  | 0.1 | 0.1 | 0.53 | 0.49
0:03 | 7.41825 | 105 | 0.6 | 0.69 | 0.645 | 0.645 |  |  | X | 0 | 496 |  | 0.1 | 0.1 | 0.79 | 0.745
0:05 | 9.891 | 140 | 0.84 | 0.81 | 0.825 | 0.825 | K30=294 MN/㎥ 이상 | 선택층 | Y | 2.5 | 2.5 |  | 0.1 | 0.1 | 0.91 | 0.925
0:06 | 12.36375 | 175 | 1.13 | 1.24 | 1.185 | 1.185 |  |  | DATA입력↓ | 3계열 |  |  | 0.1 | 0.1 | 1.34 | 1.285
0:07 | 14.8365 | 210 | 1.33 | 1.49 | 1.41 | 1.41 | K30=294 MN/㎥ 이상 | 보조기층 | 496 | 496 | 496 |  | 0.1 | 0.1 | 1.59 | 1.51
0:08 | 17.30925 | 245 | 1.54 | 1.54 | 1.54 | 1.54 |  |  | 198.4 | 2.5 | 0 |  | 0.1 | 0.1 | 1.64 | 1.64
0:09 | 19.782 | 280 | 1.68 | 1.65 | 1.665 | 1.665 | K30=294 MN/㎥ 이상 | 뒷채움 | 257.92 |  |  | 1/100 | 0.1 | 0.1 | 1.75 | 1.765
0:11 | 22.25475 | 315 | 1.86 | 1.84 | 1.85 | 1.85 |  |  |  | 계산기 | 기준침하량 | 250
0:12 | 24.7275 | 350 | 1.99 | 1.99 | 1.99 | 1.99 | K30=196 MN/㎥ 이상 | 암성토 |  |  | 전(1) | 후(2)
0:13 | 27.20025 | 385 | 2.03 | 2.09 | 2.06 | 2.06 |  |  |  | 침하량(y) | 244 | 257
0:14 | 29.673 | 420 | 2.15 | 2.2 | 2.175 | 2.175 | DATA 분석 |  |  | 하중강도(x) | 840 | 875
0:16 | 32.14575 | 455 | 2.21 | 2.35 | 2.28 | 2.28 |  |  |  | 결 과 | 856.1538
0:17 | 34.6185 | 490 | 2.45 | 2.51 | 2.48 | 2.48 | K30 = 496÷2.5 |  |  | K30 | 342.4615
0:18 | 37.09125 | 525 | 2.57 | 2.62 | 2.595 | 2.595
0:19 | 39.564 | 560 | 2.69 | 2.74 | 2.715 | 2.715 | 198.4
K30 = 198.4×1.3
257.92
시험 결과
∴ 198.4 ＞ 147 MN/㎥
기준에 적합
■ 비고 - 재하판 안정을 위해 미리 하중 강도 35kN/㎡ 상당의 하중을 가한 후 제거 - 하중 강도가 35kN/㎡씩 되도록 하중을 단계적으로 증가 - 하중에 의한 침하의 진행이 멈추면 하중계와 변위계 눈금 측정 * 침하 진행이 멈추는 경우의 판단 기준 : 1분간의 침하량이 그 하중 강도에 의한 그 단계의 누적 침하량의 1% 이하 일때 - 쌓기의 치수가 300mm 이하이므로 직경 300mm 재하판 사용 - 상부 아스팔트 콘크리트 포장으로 침하량 2.5mm 적용
시험자 : 문 정 수 (인) 확인자 : 백 귀 석 (인) 건설사업관리기술인 : 금 동 훈 (인)
사 진 대 지
공사명 : 양촌·용정지구 일반산업단지 부지조성공사
1 |  | 내 용
위 치
일 시
2 |  | 내 용
위 치
일 시
Note on K28: TEST:

## 27
평 판 재 하 시 험 | [9 empty] | K30=2.2×K75 K30=1.3×K40
공 사 명 : | 진천메가폴리스 산업단지 조성사업 |  |  |  | 시험일자 : | 2026-05-29 |  |  | 시험번호
시험번호 : | 27 |  |  |  | 위 치 : | 중로(집) 3-16 (No.36 ~ No.41) 노체 13단(39층) |  |  | 1 | 지반반력계수 환산
재하조건 | 재하판 지름 : | 300 | 평판면적 : | 706.5 | 초기하중 : | 35kN/㎡ | KS F 2310
시간 min - s | 하중 |  | 변위계의 눈금(mm) |  |  | 침하량 (mm) | 적 용 시 방 기 준 (콘크리트포장)
| 전하중 (kN) | 재하응력 (kN/㎡) | 왼쪽 | 오른쪽 | 평균
0:00 | 0 | 0 | 0 | 0 | 0 | 0 | K30=147 MN/㎥ 이상 | 노체
0:01 | 2.47275 | 35 | 0.17 | 0.18 | 0.175 | 0.175 | [6 empty] | 0.1 | 0.1 | 0.28 | 0.275
0:02 | 4.9455 | 70 | 0.4 | 0.29 | 0.345 | 0.345 | K30=196 MN/㎥ 이상 | 노상 |  | 2계열 |  |  | 0.1 | 0.1 | 0.39 | 0.445
0:03 | 7.41825 | 105 | 0.51 | 0.43 | 0.47 | 0.47 |  |  | X | 0 | 456 |  | 0.1 | 0.1 | 0.53 | 0.57
0:05 | 9.891 | 140 | 0.55 | 0.75 | 0.65 | 0.65 | K30=294 MN/㎥ 이상 | 선택층 | Y | 2.5 | 2.5 |  | 0.1 | 0.1 | 0.85 | 0.75
0:06 | 12.36375 | 175 | 0.78 | 0.81 | 0.795 | 0.795 |  |  | DATA입력↓ | 3계열 |  |  | 0.1 | 0.1 | 0.91 | 0.895
0:07 | 14.8365 | 210 | 0.92 | 1.05 | 0.985 | 0.985 | K30=294 MN/㎥ 이상 | 보조기층 | 456 | 456 | 456 |  | 0.1 | 0.1 | 1.15 | 1.085
0:08 | 17.30925 | 245 | 1.25 | 1.24 | 1.245 | 1.245 |  |  | 182.4 | 2.5 | 0 |  | 0.1 | 0.1 | 1.34 | 1.345
0:10 | 19.782 | 280 | 1.42 | 1.52 | 1.47 | 1.47 | K30=294 MN/㎥ 이상 | 뒷채움 | 237.12 |  |  | 1/100 | 0.1 | 0.1 | 1.62 | 1.57
0:11 | 22.25475 | 315 | 1.66 | 1.67 | 1.665 | 1.665 |  |  |  | 계산기 | 기준침하량 | 250
0:12 | 24.7275 | 350 | 1.86 | 1.7 | 1.78 | 1.78 | K30=196 MN/㎥ 이상 | 암성토 |  |  | 전(1) | 후(2)
0:13 | 27.20025 | 385 | 2.14 | 1.73 | 1.935 | 1.935 |  |  |  | 침하량(y) | 244 | 257
0:15 | 29.673 | 420 | 2.37 | 1.98 | 2.175 | 2.175 | DATA 분석 |  |  | 하중강도(x) | 840 | 875
0:16 | 32.14575 | 455 | 2.7 | 2.15 | 2.425 | 2.425 |  |  |  | 결 과 | 856.1538
0:17 | 34.6185 | 490 | 2.94 | 2.26 | 2.6 | 2.6 | K30 = 456÷2.5 |  |  | K30 | 342.4615
0:18 | 37.09125 | 525 | 2.96 | 3.17 | 3.065 | 3.065
182.4
K30 = 182.4×1.3
237.12
시험 결과
∴ 182.4 ＞ 147 MN/㎥
기준에 적합
■ 비고 - 재하판 안정을 위해 미리 하중 강도 35kN/㎡ 상당의 하중을 가한 후 제거 - 하중 강도가 35kN/㎡씩 되도록 하중을 단계적으로 증가 - 하중에 의한 침하의 진행이 멈추면 하중계와 변위계 눈금 측정 * 침하 진행이 멈추는 경우의 판단 기준 : 1분간의 침하량이 그 하중 강도에 의한 그 단계의 누적 침하량의 1% 이하 일때 - 쌓기의 치수가 300mm 이하이므로 직경 300mm 재하판 사용 - 상부 아스팔트 콘크리트 포장으로 침하량 2.5mm 적용
시험자 : 문 정 수 (인) 확인자 : 백 귀 석 (인) 건설사업관리기술인 : 금 동 훈 (인)
사 진 대 지
공사명 : 양촌·용정지구 일반산업단지 부지조성공사
1 |  | 내 용
위 치
일 시
2 |  | 내 용
위 치
일 시
Note on K28: TEST:

## 26
평 판 재 하 시 험 | [9 empty] | K30=2.2×K75 K30=1.3×K40
공 사 명 : | 진천메가폴리스 산업단지 조성사업 |  |  |  | 시험일자 : | 2026-05-29 |  |  | 시험번호
시험번호 : | 26 |  |  |  | 위 치 : | 중로(집) 3-12 (No.17 ~ No.20) 노체 4단(12층) |  |  | 1 | 지반반력계수 환산
재하조건 | 재하판 지름 : | 300 | 평판면적 : | 706.5 | 초기하중 : | 35kN/㎡ | KS F 2310
시간 min - s | 하중 |  | 변위계의 눈금(mm) |  |  | 침하량 (mm) | 적 용 시 방 기 준 (콘크리트포장)
| 전하중 (kN) | 재하응력 (kN/㎡) | 왼쪽 | 오른쪽 | 평균
0:00 | 0 | 0 | 0 | 0 | 0 | 0 | K30=147 MN/㎥ 이상 | 노체
0:01 | 2.47275 | 35 | 0.18 | 0.11 | 0.145 | 0.145 | [6 empty] | 0.1 | 0.1 | 0.21 | 0.245
0:02 | 4.9455 | 70 | 0.51 | 0.25 | 0.38 | 0.38 | K30=196 MN/㎥ 이상 | 노상 |  | 2계열 |  |  | 0.1 | 0.1 | 0.35 | 0.48
0:04 | 7.41825 | 105 | 0.82 | 0.35 | 0.585 | 0.585 |  |  | X | 0 | 428 |  | 0.1 | 0.1 | 0.45 | 0.685
0:05 | 9.891 | 140 | 1.09 | 0.68 | 0.885 | 0.885 | K30=294 MN/㎥ 이상 | 선택층 | Y | 2.5 | 2.5 |  | 0.1 | 0.1 | 0.78 | 0.985
0:06 | 12.36375 | 175 | 1.34 | 0.97 | 1.155 | 1.155 |  |  | DATA입력↓ | 3계열 |  |  | 0.1 | 0.1 | 1.07 | 1.255
0:07 | 14.8365 | 210 | 1.67 | 1.16 | 1.415 | 1.415 | K30=294 MN/㎥ 이상 | 보조기층 | 428 | 428 | 428 |  | 0.1 | 0.1 | 1.26 | 1.515
0:08 | 17.30925 | 245 | 1.84 | 1.23 | 1.535 | 1.535 |  |  | 171.2 | 2.5 | 0 |  | 0.1 | 0.1 | 1.33 | 1.635
0:10 | 19.782 | 280 | 2.02 | 1.28 | 1.65 | 1.65 | K30=294 MN/㎥ 이상 | 뒷채움 | 222.56 |  |  | 1/100 | 0.1 | 0.1 | 1.38 | 1.75
0:11 | 22.25475 | 315 | 2.11 | 1.41 | 1.76 | 1.76 |  |  |  | 계산기 | 기준침하량 | 250
0:12 | 24.7275 | 350 | 2.36 | 1.62 | 1.99 | 1.99 | K30=196 MN/㎥ 이상 | 암성토 |  |  | 전(1) | 후(2)
0:13 | 27.20025 | 385 | 2.67 | 1.82 | 2.245 | 2.245 |  |  |  | 침하량(y) | 244 | 257
0:15 | 29.673 | 420 | 2.69 | 2.11 | 2.4 | 2.4 | DATA 분석 |  |  | 하중강도(x) | 840 | 875
0:16 | 32.14575 | 455 | 2.88 | 2.44 | 2.66 | 2.66 |  |  |  | 결 과 | 856.1538
0:17 | 34.6185 | 490 | 2.96 | 2.5 | 2.73 | 2.73 | K30 = 428÷2.5 |  |  | K30 | 342.4615
171.2
K30 = 171.2×1.3
222.56
시험 결과
∴ 171.2 ＞ 147 MN/㎥
기준에 적합
■ 비고 - 재하판 안정을 위해 미리 하중 강도 35kN/㎡ 상당의 하중을 가한 후 제거 - 하중 강도가 35kN/㎡씩 되도록 하중을 단계적으로 증가 - 하중에 의한 침하의 진행이 멈추면 하중계와 변위계 눈금 측정 * 침하 진행이 멈추는 경우의 판단 기준 : 1분간의 침하량이 그 하중 강도에 의한 그 단계의 누적 침하량의 1% 이하 일때 - 쌓기의 치수가 300mm 이하이므로 직경 300mm 재하판 사용 - 상부 아스팔트 콘크리트 포장으로 침하량 2.5mm 적용
시험자 : 문 정 수 (인) 확인자 : 백 귀 석 (인) 건설사업관리기술인 : 금 동 훈 (인)
사 진 대 지
공사명 : 양촌·용정지구 일반산업단지 부지조성공사
1 |  | 내 용
위 치
일 시
2 |  | 내 용
위 치
일 시
Note on K28: TEST:

## 25
평 판 재 하 시 험 | [9 empty] | K30=2.2×K75 K30=1.3×K40
공 사 명 : | 진천메가폴리스 산업단지 조성사업 |  |  |  | 시험일자 : | 2026-05-29 |  |  | 시험번호
시험번호 : | 25 |  |  |  | 위 치 : | 중로(집) 3-12 (No.17 ~ No.20) 노체 3단(9층) |  |  | 1 | 지반반력계수 환산
재하조건 | 재하판 지름 : | 300 | 평판면적 : | 706.5 | 초기하중 : | 35kN/㎡ | KS F 2310
시간 min - s | 하중 |  | 변위계의 눈금(mm) |  |  | 침하량 (mm) | 적 용 시 방 기 준 (콘크리트포장)
| 전하중 (kN) | 재하응력 (kN/㎡) | 왼쪽 | 오른쪽 | 평균
0:00 | 0 | 0 | 0 | 0 | 0 | 0 | K30=147 MN/㎥ 이상 | 노체
0:01 | 2.47275 | 35 | 0.27 | 0.17 | 0.22 | 0.22 | [6 empty] | 0.1 | 0.1 | 0.27 | 0.32
0:02 | 4.9455 | 70 | 0.61 | 0.24 | 0.425 | 0.425 | K30=196 MN/㎥ 이상 | 노상 |  | 2계열 |  |  | 0.1 | 0.1 | 0.34 | 0.525
0:03 | 7.41825 | 105 | 0.93 | 0.55 | 0.74 | 0.74 |  |  | X | 0 | 431 |  | 0.1 | 0.1 | 0.65 | 0.84
0:05 | 9.891 | 140 | 1.25 | 0.79 | 1.02 | 1.02 | K30=294 MN/㎥ 이상 | 선택층 | Y | 2.5 | 2.5 |  | 0.1 | 0.1 | 0.89 | 1.12
0:06 | 12.36375 | 175 | 1.3 | 0.88 | 1.09 | 1.09 |  |  | DATA입력↓ | 3계열 |  |  | 0.1 | 0.1 | 0.98 | 1.19
0:07 | 14.8365 | 210 | 1.62 | 1.06 | 1.34 | 1.34 | K30=294 MN/㎥ 이상 | 보조기층 | 431 | 431 | 431 |  | 0.1 | 0.1 | 1.16 | 1.44
0:08 | 17.30925 | 245 | 1.88 | 1.36 | 1.62 | 1.62 |  |  | 172.4 | 2.5 | 0 |  | 0.1 | 0.1 | 1.46 | 1.72
0:10 | 19.782 | 280 | 2.06 | 1.58 | 1.82 | 1.82 | K30=294 MN/㎥ 이상 | 뒷채움 | 224.12 |  |  | 1/100 | 0.1 | 0.1 | 1.68 | 1.92
0:11 | 22.25475 | 315 | 2.12 | 1.73 | 1.925 | 1.925 |  |  |  | 계산기 | 기준침하량 | 250
0:12 | 24.7275 | 350 | 2.37 | 1.76 | 2.065 | 2.065 | K30=196 MN/㎥ 이상 | 암성토 |  |  | 전(1) | 후(2)
0:13 | 27.20025 | 385 | 2.44 | 2.08 | 2.26 | 2.26 |  |  |  | 침하량(y) | 244 | 257
0:15 | 29.673 | 420 | 2.51 | 2.3 | 2.405 | 2.405 | DATA 분석 |  |  | 하중강도(x) | 840 | 875
0:16 | 32.14575 | 455 | 2.72 | 2.4 | 2.56 | 2.56 |  |  |  | 결 과 | 856.1538
0:17 | 34.6185 | 490 | 2.84 | 2.59 | 2.715 | 2.715 | K30 = 431÷2.5 |  |  | K30 | 342.4615
172.4
K30 = 172.4×1.3
224.12
시험 결과
∴ 172.4 ＞ 147 MN/㎥
기준에 적합
■ 비고 - 재하판 안정을 위해 미리 하중 강도 35kN/㎡ 상당의 하중을 가한 후 제거 - 하중 강도가 35kN/㎡씩 되도록 하중을 단계적으로 증가 - 하중에 의한 침하의 진행이 멈추면 하중계와 변위계 눈금 측정 * 침하 진행이 멈추는 경우의 판단 기준 : 1분간의 침하량이 그 하중 강도에 의한 그 단계의 누적 침하량의 1% 이하 일때 - 쌓기의 치수가 300mm 이하이므로 직경 300mm 재하판 사용 - 상부 아스팔트 콘크리트 포장으로 침하량 2.5mm 적용
시험자 : 문 정 수 (인) 확인자 : 백 귀 석 (인) 건설사업관리기술인 : 금 동 훈 (인)
사 진 대 지
공사명 : 양촌·용정지구 일반산업단지 부지조성공사
1 |  | 내 용
위 치
일 시
2 |  | 내 용
위 치
일 시
Note on K28: TEST:

## 24
평 판 재 하 시 험 | [9 empty] | K30=2.2×K75 K30=1.3×K40
공 사 명 : | 진천메가폴리스 산업단지 조성사업 |  |  |  | 시험일자 : | 2026-05-28 |  |  | 시험번호
시험번호 : | 24 |  |  |  | 위 치 : | 중로(집) 3-16 (No.36 ~ No.41) 노체 12단(36층) |  |  | 1 | 지반반력계수 환산
재하조건 | 재하판 지름 : | 300 | 평판면적 : | 706.5 | 초기하중 : | 35kN/㎡ | KS F 2310
시간 min - s | 하중 |  | 변위계의 눈금(mm) |  |  | 침하량 (mm) | 적 용 시 방 기 준 (콘크리트포장)
| 전하중 (kN) | 재하응력 (kN/㎡) | 왼쪽 | 오른쪽 | 평균
0:00 | 0 | 0 | 0 | 0 | 0 | 0 | K30=147 MN/㎥ 이상 | 노체
0:01 | 2.47275 | 35 | 0.21 | 0.09 | 0.15 | 0.15 | [6 empty] | 0.1 | 0.1 | 0.19 | 0.25
0:02 | 4.9455 | 70 | 0.54 | 0.11 | 0.325 | 0.325 | K30=196 MN/㎥ 이상 | 노상 |  | 2계열 |  |  | 0.1 | 0.1 | 0.21 | 0.425
0:03 | 7.41825 | 105 | 0.56 | 0.19 | 0.375 | 0.375 |  |  | X | 0 | 458 |  | 0.1 | 0.1 | 0.29 | 0.475
0:04 | 9.891 | 140 | 0.76 | 0.36 | 0.56 | 0.56 | K30=294 MN/㎥ 이상 | 선택층 | Y | 2.5 | 2.5 |  | 0.1 | 0.1 | 0.46 | 0.66
0:06 | 12.36375 | 175 | 0.82 | 0.57 | 0.695 | 0.695 |  |  | DATA입력↓ | 3계열 |  |  | 0.1 | 0.1 | 0.67 | 0.795
0:07 | 14.8365 | 210 | 0.99 | 0.91 | 0.95 | 0.95 | K30=294 MN/㎥ 이상 | 보조기층 | 458 | 458 | 458 |  | 0.1 | 0.1 | 1.01 | 1.05
0:08 | 17.30925 | 245 | 1.04 | 1.15 | 1.095 | 1.095 |  |  | 183.2 | 2.5 | 0 |  | 0.1 | 0.1 | 1.25 | 1.195
0:10 | 19.782 | 280 | 1.33 | 1.48 | 1.405 | 1.405 | K30=294 MN/㎥ 이상 | 뒷채움 | 238.16 |  |  | 1/100 | 0.1 | 0.1 | 1.58 | 1.505
0:11 | 22.25475 | 315 | 1.67 | 1.57 | 1.62 | 1.62 |  |  |  | 계산기 | 기준침하량 | 250
0:12 | 24.7275 | 350 | 1.98 | 1.83 | 1.905 | 1.905 | K30=196 MN/㎥ 이상 | 암성토 |  |  | 전(1) | 후(2)
0:13 | 27.20025 | 385 | 2.1 | 1.91 | 2.005 | 2.005 |  |  |  | 침하량(y) | 244 | 257
0:14 | 29.673 | 420 | 2.27 | 2.2 | 2.235 | 2.235 | DATA 분석 |  |  | 하중강도(x) | 840 | 875
0:16 | 32.14575 | 455 | 2.28 | 2.54 | 2.41 | 2.41 |  |  |  | 결 과 | 856.1538
0:17 | 34.6185 | 490 | 2.32 | 2.74 | 2.53 | 2.53 | K30 = 458÷2.5 |  |  | K30 | 342.4615
0:18 | 37.09125 | 525 | 2.37 | 2.85 | 2.61 | 2.61
183.2
K30 = 183.2×1.3
238.16
시험 결과
∴ 183.2 ＞ 147 MN/㎥
기준에 적합
■ 비고 - 재하판 안정을 위해 미리 하중 강도 35kN/㎡ 상당의 하중을 가한 후 제거 - 하중 강도가 35kN/㎡씩 되도록 하중을 단계적으로 증가 - 하중에 의한 침하의 진행이 멈추면 하중계와 변위계 눈금 측정 * 침하 진행이 멈추는 경우의 판단 기준 : 1분간의 침하량이 그 하중 강도에 의한 그 단계의 누적 침하량의 1% 이하 일때 - 쌓기의 치수가 300mm 이하이므로 직경 300mm 재하판 사용 - 상부 아스팔트 콘크리트 포장으로 침하량 2.5mm 적용
시험자 : 문 정 수 (인) 확인자 : 백 귀 석 (인) 건설사업관리기술인 : 금 동 훈 (인)
사 진 대 지
공사명 : 양촌·용정지구 일반산업단지 부지조성공사
1 |  | 내 용
위 치
일 시
2 |  | 내 용
위 치
일 시
Note on K28: TEST:

## 23
평 판 재 하 시 험 | [9 empty] | K30=2.2×K75 K30=1.3×K40
공 사 명 : | 진천메가폴리스 산업단지 조성사업 |  |  |  | 시험일자 : | 2026-05-28 |  |  | 시험번호
시험번호 : | 23 |  |  |  | 위 치 : | 중로(집) 3-16 (No.36 ~ No.41) 노체 11단(33층) |  |  | 1 | 지반반력계수 환산
재하조건 | 재하판 지름 : | 300 | 평판면적 : | 706.5 | 초기하중 : | 35kN/㎡ | KS F 2310
시간 min - s | 하중 |  | 변위계의 눈금(mm) |  |  | 침하량 (mm) | 적 용 시 방 기 준 (콘크리트포장)
| 전하중 (kN) | 재하응력 (kN/㎡) | 왼쪽 | 오른쪽 | 평균
0:00 | 0 | 0 | 0 | 0 | 0 | 0 | K30=147 MN/㎥ 이상 | 노체
0:01 | 2.47275 | 35 | 0.11 | 0.21 | 0.16 | 0.16 | [6 empty] | 0.1 | 0.1 | 0.31 | 0.26
0:02 | 4.9455 | 70 | 0.34 | 0.49 | 0.415 | 0.415 | K30=196 MN/㎥ 이상 | 노상 |  | 2계열 |  |  | 0.1 | 0.1 | 0.59 | 0.515
0:04 | 7.41825 | 105 | 0.39 | 0.66 | 0.525 | 0.525 |  |  | X | 0 | 453 |  | 0.1 | 0.1 | 0.76 | 0.625
0:05 | 9.891 | 140 | 0.47 | 0.94 | 0.705 | 0.705 | K30=294 MN/㎥ 이상 | 선택층 | Y | 2.5 | 2.5 |  | 0.1 | 0.1 | 1.04 | 0.805
0:06 | 12.36375 | 175 | 0.69 | 1.18 | 0.935 | 0.935 |  |  | DATA입력↓ | 3계열 |  |  | 0.1 | 0.1 | 1.28 | 1.035
0:07 | 14.8365 | 210 | 0.91 | 1.25 | 1.08 | 1.08 | K30=294 MN/㎥ 이상 | 보조기층 | 453 | 453 | 453 |  | 0.1 | 0.1 | 1.35 | 1.18
0:08 | 17.30925 | 245 | 1.19 | 1.34 | 1.265 | 1.265 |  |  | 181.2 | 2.5 | 0 |  | 0.1 | 0.1 | 1.44 | 1.365
0:10 | 19.782 | 280 | 1.45 | 1.49 | 1.47 | 1.47 | K30=294 MN/㎥ 이상 | 뒷채움 | 235.56 |  |  | 1/100 | 0.1 | 0.1 | 1.59 | 1.57
0:11 | 22.25475 | 315 | 1.5 | 1.78 | 1.64 | 1.64 |  |  |  | 계산기 | 기준침하량 | 250
0:12 | 24.7275 | 350 | 1.59 | 2.12 | 1.855 | 1.855 | K30=196 MN/㎥ 이상 | 암성토 |  |  | 전(1) | 후(2)
0:13 | 27.20025 | 385 | 1.67 | 2.26 | 1.965 | 1.965 |  |  |  | 침하량(y) | 244 | 257
0:14 | 29.673 | 420 | 1.91 | 2.56 | 2.235 | 2.235 | DATA 분석 |  |  | 하중강도(x) | 840 | 875
0:16 | 32.14575 | 455 | 2.17 | 2.6 | 2.385 | 2.385 |  |  |  | 결 과 | 856.1538
0:17 | 34.6185 | 490 | 2.4 | 2.84 | 2.62 | 2.62 | K30 = 453÷2.5 |  |  | K30 | 342.4615
0:18 | 37.09125 | 525 | 2.6 | 3.39 | 2.995 | 2.995
181.2
K30 = 181.2×1.3
235.56
시험 결과
∴ 181.2 ＞ 147 MN/㎥
기준에 적합
■ 비고 - 재하판 안정을 위해 미리 하중 강도 35kN/㎡ 상당의 하중을 가한 후 제거 - 하중 강도가 35kN/㎡씩 되도록 하중을 단계적으로 증가 - 하중에 의한 침하의 진행이 멈추면 하중계와 변위계 눈금 측정 * 침하 진행이 멈추는 경우의 판단 기준 : 1분간의 침하량이 그 하중 강도에 의한 그 단계의 누적 침하량의 1% 이하 일때 - 쌓기의 치수가 300mm 이하이므로 직경 300mm 재하판 사용 - 상부 아스팔트 콘크리트 포장으로 침하량 2.5mm 적용
시험자 : 문 정 수 (인) 확인자 : 백 귀 석 (인) 건설사업관리기술인 : 금 동 훈 (인)
사 진 대 지
공사명 : 양촌·용정지구 일반산업단지 부지조성공사
1 |  | 내 용
위 치
일 시
2 |  | 내 용
위 치
일 시
Note on K28: TEST:

## 22
평 판 재 하 시 험 | [9 empty] | K30=2.2×K75 K30=1.3×K40
공 사 명 : | 진천메가폴리스 산업단지 조성사업 |  |  |  | 시험일자 : | 2026-05-28 |  |  | 시험번호
시험번호 : | 22 |  |  |  | 위 치 : | 중로(집) 3-12 (No.17 ~ No.20) 노체 2단(6층) |  |  | 1 | 지반반력계수 환산
재하조건 | 재하판 지름 : | 300 | 평판면적 : | 706.5 | 초기하중 : | 35kN/㎡ | KS F 2310
시간 min - s | 하중 |  | 변위계의 눈금(mm) |  |  | 침하량 (mm) | 적 용 시 방 기 준 (콘크리트포장)
| 전하중 (kN) | 재하응력 (kN/㎡) | 왼쪽 | 오른쪽 | 평균
0:00 | 0 | 0 | 0 | 0 | 0 | 0 | K30=147 MN/㎥ 이상 | 노체
0:01 | 2.47275 | 35 | 0.06 | 0.36 | 0.21 | 0.21 | [6 empty] | 0.1 | 0.1 | 0.46 | 0.31
0:02 | 4.9455 | 70 | 0.38 | 0.73 | 0.555 | 0.555 | K30=196 MN/㎥ 이상 | 노상 |  | 2계열 |  |  | 0.1 | 0.1 | 0.83 | 0.655
0:04 | 7.41825 | 105 | 0.49 | 1.15 | 0.82 | 0.82 |  |  | X | 0 | 420 |  | 0.1 | 0.1 | 1.25 | 0.92
0:05 | 9.891 | 140 | 0.9 | 1.2 | 1.05 | 1.05 | K30=294 MN/㎥ 이상 | 선택층 | Y | 2.5 | 2.5 |  | 0.1 | 0.1 | 1.3 | 1.15
0:06 | 12.36375 | 175 | 0.93 | 1.22 | 1.075 | 1.075 |  |  | DATA입력↓ | 3계열 |  |  | 0.1 | 0.1 | 1.32 | 1.175
0:07 | 14.8365 | 210 | 1.13 | 1.3 | 1.215 | 1.215 | K30=294 MN/㎥ 이상 | 보조기층 | 420 | 420 | 420 |  | 0.1 | 0.1 | 1.4 | 1.315
0:08 | 17.30925 | 245 | 1.43 | 1.38 | 1.405 | 1.405 |  |  | 168 | 2.5 | 0 |  | 0.1 | 0.1 | 1.48 | 1.505
0:10 | 19.782 | 280 | 1.62 | 1.71 | 1.665 | 1.665 | K30=294 MN/㎥ 이상 | 뒷채움 | 218.4 |  |  | 1/100 | 0.1 | 0.1 | 1.81 | 1.765
0:11 | 22.25475 | 315 | 1.73 | 1.88 | 1.805 | 1.805 |  |  |  | 계산기 | 기준침하량 | 250
0:12 | 24.7275 | 350 | 2.01 | 1.99 | 2 | 2 | K30=196 MN/㎥ 이상 | 암성토 |  |  | 전(1) | 후(2)
0:13 | 27.20025 | 385 | 2.13 | 2.39 | 2.26 | 2.26 |  |  |  | 침하량(y) | 244 | 257
0:15 | 29.673 | 420 | 2.44 | 2.57 | 2.505 | 2.505 | DATA 분석 |  |  | 하중강도(x) | 840 | 875
0:16 | 32.14575 | 455 | 2.6 | 2.61 | 2.605 | 2.605 |  |  |  | 결 과 | 856.1538
0:17 | 34.6185 | 490 | 2.95 | 2.76 | 2.855 | 2.855 | K30 = 420÷2.5 |  |  | K30 | 342.4615
168
K30 = 168×1.3
218.4
시험 결과
∴ 168 ＞ 147 MN/㎥
기준에 적합
■ 비고 - 재하판 안정을 위해 미리 하중 강도 35kN/㎡ 상당의 하중을 가한 후 제거 - 하중 강도가 35kN/㎡씩 되도록 하중을 단계적으로 증가 - 하중에 의한 침하의 진행이 멈추면 하중계와 변위계 눈금 측정 * 침하 진행이 멈추는 경우의 판단 기준 : 1분간의 침하량이 그 하중 강도에 의한 그 단계의 누적 침하량의 1% 이하 일때 - 쌓기의 치수가 300mm 이하이므로 직경 300mm 재하판 사용 - 상부 아스팔트 콘크리트 포장으로 침하량 2.5mm 적용
시험자 : 문 정 수 (인) 확인자 : 백 귀 석 (인) 건설사업관리기술인 : 금 동 훈 (인)
사 진 대 지
공사명 : 양촌·용정지구 일반산업단지 부지조성공사
1 |  | 내 용
위 치
일 시
2 |  | 내 용
위 치
일 시
Note on K28: TEST:

## 21
평 판 재 하 시 험 | [9 empty] | K30=2.2×K75 K30=1.3×K40
공 사 명 : | 진천메가폴리스 산업단지 조성사업 |  |  |  | 시험일자 : | 2026-05-28 |  |  | 시험번호
시험번호 : | 21 |  |  |  | 위 치 : | 중로(집) 3-12 (No.17 ~ No.20) 노체 1단(3층) |  |  | 1 | 지반반력계수 환산
재하조건 | 재하판 지름 : | 300 | 평판면적 : | 706.5 | 초기하중 : | 35kN/㎡ | KS F 2310
시간 min - s | 하중 |  | 변위계의 눈금(mm) |  |  | 침하량 (mm) | 적 용 시 방 기 준 (콘크리트포장)
| 전하중 (kN) | 재하응력 (kN/㎡) | 왼쪽 | 오른쪽 | 평균
0:00 | 0 | 0 | 0 | 0 | 0 | 0 | K30=147 MN/㎥ 이상 | 노체
0:01 | 2.47275 | 35 | 0.01 | 0.27 | 0.14 | 0.14 | [6 empty] | 0.1 | 0.1 | 0.37 | 0.24
0:02 | 4.9455 | 70 | 0.38 | 0.63 | 0.505 | 0.505 | K30=196 MN/㎥ 이상 | 노상 |  | 2계열 |  |  | 0.1 | 0.1 | 0.73 | 0.605
0:04 | 7.41825 | 105 | 0.61 | 0.77 | 0.69 | 0.69 |  |  | X | 0 | 433 |  | 0.1 | 0.1 | 0.87 | 0.79
0:05 | 9.891 | 140 | 0.79 | 0.97 | 0.88 | 0.88 | K30=294 MN/㎥ 이상 | 선택층 | Y | 2.5 | 2.5 |  | 0.1 | 0.1 | 1.07 | 0.98
0:06 | 12.36375 | 175 | 1.03 | 1.26 | 1.145 | 1.145 |  |  | DATA입력↓ | 3계열 |  |  | 0.1 | 0.1 | 1.36 | 1.245
0:07 | 14.8365 | 210 | 1.32 | 1.33 | 1.325 | 1.325 | K30=294 MN/㎥ 이상 | 보조기층 | 433 | 433 | 433 |  | 0.1 | 0.1 | 1.43 | 1.425
0:08 | 17.30925 | 245 | 1.66 | 1.34 | 1.5 | 1.5 |  |  | 173.2 | 2.5 | 0 |  | 0.1 | 0.1 | 1.44 | 1.6
0:10 | 19.782 | 280 | 1.82 | 1.37 | 1.595 | 1.595 | K30=294 MN/㎥ 이상 | 뒷채움 | 225.16 |  |  | 1/100 | 0.1 | 0.1 | 1.47 | 1.695
0:11 | 22.25475 | 315 | 1.94 | 1.54 | 1.74 | 1.74 |  |  |  | 계산기 | 기준침하량 | 250
0:12 | 24.7275 | 350 | 2.12 | 1.82 | 1.97 | 1.97 | K30=196 MN/㎥ 이상 | 암성토 |  |  | 전(1) | 후(2)
0:13 | 27.20025 | 385 | 2.44 | 2.02 | 2.23 | 2.23 |  |  |  | 침하량(y) | 244 | 257
0:15 | 29.673 | 420 | 2.63 | 2.19 | 2.41 | 2.41 | DATA 분석 |  |  | 하중강도(x) | 840 | 875
0:16 | 32.14575 | 455 | 3.05 | 2.24 | 2.645 | 2.645 |  |  |  | 결 과 | 856.1538
0:17 | 34.6185 | 490 | 3.38 | 2.35 | 2.865 | 2.865 | K30 = 433÷2.5 |  |  | K30 | 342.4615
173.2
K30 = 173.2×1.3
225.16
시험 결과
∴ 173.2 ＞ 147 MN/㎥
기준에 적합
■ 비고 - 재하판 안정을 위해 미리 하중 강도 35kN/㎡ 상당의 하중을 가한 후 제거 - 하중 강도가 35kN/㎡씩 되도록 하중을 단계적으로 증가 - 하중에 의한 침하의 진행이 멈추면 하중계와 변위계 눈금 측정 * 침하 진행이 멈추는 경우의 판단 기준 : 1분간의 침하량이 그 하중 강도에 의한 그 단계의 누적 침하량의 1% 이하 일때 - 쌓기의 치수가 300mm 이하이므로 직경 300mm 재하판 사용 - 상부 아스팔트 콘크리트 포장으로 침하량 2.5mm 적용
시험자 : 문 정 수 (인) 확인자 : 백 귀 석 (인) 건설사업관리기술인 : 금 동 훈 (인)
사 진 대 지
공사명 : 양촌·용정지구 일반산업단지 부지조성공사
1 |  | 내 용
위 치
일 시
2 |  | 내 용
위 치
일 시
Note on K28: TEST:

## 20
평 판 재 하 시 험 | [9 empty] | K30=2.2×K75 K30=1.3×K40
공 사 명 : | 진천메가폴리스 산업단지 조성사업 |  |  |  | 시험일자 : | 2026-05-27 |  |  | 시험번호
시험번호 : | 20 |  |  |  | 위 치 : | 중로(집) 3-16 (No.36 ~ No.41) 노체 10단(30층) |  |  | 1 | 지반반력계수 환산
재하조건 | 재하판 지름 : | 300 | 평판면적 : | 706.5 | 초기하중 : | 35kN/㎡ | KS F 2310
시간 min - s | 하중 |  | 변위계의 눈금(mm) |  |  | 침하량 (mm) | 적 용 시 방 기 준 (콘크리트포장)
| 전하중 (kN) | 재하응력 (kN/㎡) | 왼쪽 | 오른쪽 | 평균
0:00 | 0 | 0 | 0 | 0 | 0 | 0 | K30=147 MN/㎥ 이상 | 노체
0:01 | 2.47275 | 35 | 0.39 | 0.26 | 0.325 | 0.325 | [6 empty] | 0.1 | 0.1 | 0.36 | 0.425
0:02 | 4.9455 | 70 | 0.54 | 0.58 | 0.56 | 0.56 | K30=196 MN/㎥ 이상 | 노상 |  | 2계열 |  |  | 0.1 | 0.1 | 0.68 | 0.66
0:04 | 7.41825 | 105 | 0.73 | 0.82 | 0.775 | 0.775 |  |  | X | 0 | 406 |  | 0.1 | 0.1 | 0.92 | 0.875
0:05 | 9.891 | 140 | 1.1 | 0.9 | 1 | 1 | K30=294 MN/㎥ 이상 | 선택층 | Y | 2.5 | 2.5 |  | 0.1 | 0.1 | 1 | 1.1
0:06 | 12.36375 | 175 | 1.27 | 1.1 | 1.185 | 1.185 |  |  | DATA입력↓ | 3계열 |  |  | 0.1 | 0.1 | 1.2 | 1.285
0:07 | 14.8365 | 210 | 1.34 | 1.3 | 1.32 | 1.32 | K30=294 MN/㎥ 이상 | 보조기층 | 406 | 406 | 406 |  | 0.1 | 0.1 | 1.4 | 1.42
0:08 | 17.30925 | 245 | 1.5 | 1.57 | 1.535 | 1.535 |  |  | 162.4 | 2.5 | 0 |  | 0.1 | 0.1 | 1.67 | 1.635
0:10 | 19.782 | 280 | 1.58 | 1.97 | 1.775 | 1.775 | K30=294 MN/㎥ 이상 | 뒷채움 | 211.12 |  |  | 1/100 | 0.1 | 0.1 | 2.07 | 1.875
0:11 | 22.25475 | 315 | 1.61 | 2.36 | 1.985 | 1.985 |  |  |  | 계산기 | 기준침하량 | 250
0:12 | 24.7275 | 350 | 1.62 | 2.71 | 2.165 | 2.165 | K30=196 MN/㎥ 이상 | 암성토 |  |  | 전(1) | 후(2)
0:13 | 27.20025 | 385 | 1.74 | 2.9 | 2.32 | 2.32 |  |  |  | 침하량(y) | 244 | 257
0:15 | 29.673 | 420 | 2.02 | 3.21 | 2.615 | 2.615 | DATA 분석 |  |  | 하중강도(x) | 840 | 875
0:16 | 32.14575 | 455 | 2.37 | 3.53 | 2.95 | 2.95 |  |  |  | 결 과 | 856.1538
0:17 | 34.6185 | 490 | 2.39 | 3.9 | 3.145 | 3.145 | K30 = 406÷2.5 |  |  | K30 | 342.4615
162.4
K30 = 162.4×1.3
211.12
시험 결과
∴ 162.4 ＞ 147 MN/㎥
기준에 적합
■ 비고 - 재하판 안정을 위해 미리 하중 강도 35kN/㎡ 상당의 하중을 가한 후 제거 - 하중 강도가 35kN/㎡씩 되도록 하중을 단계적으로 증가 - 하중에 의한 침하의 진행이 멈추면 하중계와 변위계 눈금 측정 * 침하 진행이 멈추는 경우의 판단 기준 : 1분간의 침하량이 그 하중 강도에 의한 그 단계의 누적 침하량의 1% 이하 일때 - 쌓기의 치수가 300mm 이하이므로 직경 300mm 재하판 사용 - 상부 아스팔트 콘크리트 포장으로 침하량 2.5mm 적용
시험자 : 문 정 수 (인) 확인자 : 백 귀 석 (인) 건설사업관리기술인 : 금 동 훈 (인)
사 진 대 지
공사명 : 양촌·용정지구 일반산업단지 부지조성공사
1 |  | 내 용
위 치
일 시
2 |  | 내 용
위 치
일 시
Note on K28: TEST:

## 19
평 판 재 하 시 험 | [9 empty] | K30=2.2×K75 K30=1.3×K40
공 사 명 : | 진천메가폴리스 산업단지 조성사업 |  |  |  | 시험일자 : | 2026-05-27 |  |  | 시험번호
시험번호 : | 19 |  |  |  | 위 치 : | 중로(집) 3-16 (No.36 ~ No.41) 노체 9단(27층) |  |  | 1 | 지반반력계수 환산
재하조건 | 재하판 지름 : | 300 | 평판면적 : | 706.5 | 초기하중 : | 35kN/㎡ | KS F 2310
시간 min - s | 하중 |  | 변위계의 눈금(mm) |  |  | 침하량 (mm) | 적 용 시 방 기 준 (콘크리트포장)
| 전하중 (kN) | 재하응력 (kN/㎡) | 왼쪽 | 오른쪽 | 평균
0:00 | 0 | 0 | 0 | 0 | 0 | 0 | K30=147 MN/㎥ 이상 | 노체
0:01 | 2.47275 | 35 | 0.02 | 0.23 | 0.125 | 0.125 | [6 empty] | 0.1 | 0.1 | 0.33 | 0.225
0:02 | 4.9455 | 70 | 0.18 | 0.61 | 0.395 | 0.395 | K30=196 MN/㎥ 이상 | 노상 |  | 2계열 |  |  | 0.1 | 0.1 | 0.71 | 0.495
0:03 | 7.41825 | 105 | 0.24 | 0.94 | 0.59 | 0.59 |  |  | X | 0 | 413 |  | 0.1 | 0.1 | 1.04 | 0.69
0:05 | 9.891 | 140 | 0.66 | 1.26 | 0.96 | 0.96 | K30=294 MN/㎥ 이상 | 선택층 | Y | 2.5 | 2.5 |  | 0.1 | 0.1 | 1.36 | 1.06
0:06 | 12.36375 | 175 | 0.86 | 1.46 | 1.16 | 1.16 |  |  | DATA입력↓ | 3계열 |  |  | 0.1 | 0.1 | 1.56 | 1.26
0:07 | 14.8365 | 210 | 0.96 | 1.49 | 1.225 | 1.225 | K30=294 MN/㎥ 이상 | 보조기층 | 413 | 413 | 413 |  | 0.1 | 0.1 | 1.59 | 1.325
0:08 | 17.30925 | 245 | 1.21 | 1.75 | 1.48 | 1.48 |  |  | 165.2 | 2.5 | 0 |  | 0.1 | 0.1 | 1.85 | 1.58
0:10 | 19.782 | 280 | 1.31 | 1.9 | 1.605 | 1.605 | K30=294 MN/㎥ 이상 | 뒷채움 | 214.76 |  |  | 1/100 | 0.1 | 0.1 | 2 | 1.705
0:11 | 22.25475 | 315 | 1.61 | 2.19 | 1.9 | 1.9 |  |  |  | 계산기 | 기준침하량 | 250
0:12 | 24.7275 | 350 | 1.89 | 2.56 | 2.225 | 2.225 | K30=196 MN/㎥ 이상 | 암성토 |  |  | 전(1) | 후(2)
0:13 | 27.20025 | 385 | 2.17 | 2.59 | 2.38 | 2.38 |  |  |  | 침하량(y) | 244 | 257
0:15 | 29.673 | 420 | 2.22 | 2.97 | 2.595 | 2.595 | DATA 분석 |  |  | 하중강도(x) | 840 | 875
0:16 | 32.14575 | 455 | 2.5 | 3.05 | 2.775 | 2.775 |  |  |  | 결 과 | 856.1538
0:17 | 34.6185 | 490 | 2.63 | 3.4 | 3.015 | 3.015 | K30 = 413÷2.5 |  |  | K30 | 342.4615
165.2
K30 = 165.2×1.3
214.76
시험 결과
∴ 165.2 ＞ 147 MN/㎥
기준에 적합
■ 비고 - 재하판 안정을 위해 미리 하중 강도 35kN/㎡ 상당의 하중을 가한 후 제거 - 하중 강도가 35kN/㎡씩 되도록 하중을 단계적으로 증가 - 하중에 의한 침하의 진행이 멈추면 하중계와 변위계 눈금 측정 * 침하 진행이 멈추는 경우의 판단 기준 : 1분간의 침하량이 그 하중 강도에 의한 그 단계의 누적 침하량의 1% 이하 일때 - 쌓기의 치수가 300mm 이하이므로 직경 300mm 재하판 사용 - 상부 아스팔트 콘크리트 포장으로 침하량 2.5mm 적용
시험자 : 문 정 수 (인) 확인자 : 백 귀 석 (인) 건설사업관리기술인 : 금 동 훈 (인)
사 진 대 지
공사명 : 양촌·용정지구 일반산업단지 부지조성공사
1 |  | 내 용
위 치
일 시
2 |  | 내 용
위 치
일 시
Note on K28: TEST:

## 18
평 판 재 하 시 험 | [9 empty] | K30=2.2×K75 K30=1.3×K40
공 사 명 : | 진천메가폴리스 산업단지 조성사업 |  |  |  | 시험일자 : | 2026-05-27 |  |  | 시험번호
시험번호 : | 18 |  |  |  | 위 치 : | 중로(집) 3-14 (No.6 ~ No.9),소로(국)3-17 노체 10단(30층) |  |  | 1 | 지반반력계수 환산
재하조건 | 재하판 지름 : | 300 | 평판면적 : | 706.5 | 초기하중 : | 35kN/㎡ | KS F 2310
시간 min - s | 하중 |  | 변위계의 눈금(mm) |  |  | 침하량 (mm) | 적 용 시 방 기 준 (콘크리트포장)
| 전하중 (kN) | 재하응력 (kN/㎡) | 왼쪽 | 오른쪽 | 평균
0:00 | 0 | 0 | 0 | 0 | 0 | 0 | K30=147 MN/㎥ 이상 | 노체
0:01 | 2.47275 | 35 | 0.35 | 0.27 | 0.31 | 0.31 | [6 empty] | 0.1 | 0.1 | 0.37 | 0.41
0:02 | 4.9455 | 70 | 0.63 | 0.62 | 0.625 | 0.625 | K30=196 MN/㎥ 이상 | 노상 |  | 2계열 |  |  | 0.1 | 0.1 | 0.72 | 0.725
0:04 | 7.41825 | 105 | 1.01 | 0.84 | 0.925 | 0.925 |  |  | X | 0 | 424 |  | 0.1 | 0.1 | 0.94 | 1.025
0:05 | 9.891 | 140 | 1.03 | 0.9 | 0.965 | 0.965 | K30=294 MN/㎥ 이상 | 선택층 | Y | 2.5 | 2.5 |  | 0.1 | 0.1 | 1 | 1.065
0:06 | 12.36375 | 175 | 1.13 | 1.32 | 1.225 | 1.225 |  |  | DATA입력↓ | 3계열 |  |  | 0.1 | 0.1 | 1.42 | 1.325
0:07 | 14.8365 | 210 | 1.38 | 1.52 | 1.45 | 1.45 | K30=294 MN/㎥ 이상 | 보조기층 | 424 | 424 | 424 |  | 0.1 | 0.1 | 1.62 | 1.55
0:08 | 17.30925 | 245 | 1.6 | 1.64 | 1.62 | 1.62 |  |  | 169.6 | 2.5 | 0 |  | 0.1 | 0.1 | 1.74 | 1.72
0:10 | 19.782 | 280 | 1.73 | 1.67 | 1.7 | 1.7 | K30=294 MN/㎥ 이상 | 뒷채움 | 220.48 |  |  | 1/100 | 0.1 | 0.1 | 1.77 | 1.8
0:11 | 22.25475 | 315 | 1.86 | 1.97 | 1.915 | 1.915 |  |  |  | 계산기 | 기준침하량 | 250
0:12 | 24.7275 | 350 | 1.88 | 2 | 1.94 | 1.94 | K30=196 MN/㎥ 이상 | 암성토 |  |  | 전(1) | 후(2)
0:13 | 27.20025 | 385 | 2.04 | 2.29 | 2.165 | 2.165 |  |  |  | 침하량(y) | 244 | 257
0:15 | 29.673 | 420 | 2.27 | 2.6 | 2.435 | 2.435 | DATA 분석 |  |  | 하중강도(x) | 840 | 875
0:16 | 32.14575 | 455 | 2.46 | 2.86 | 2.66 | 2.66 |  |  |  | 결 과 | 856.1538
0:17 | 34.6185 | 490 | 2.84 | 3.16 | 3 | 3 | K30 = 424÷2.5 |  |  | K30 | 342.4615
169.6
K30 = 169.6×1.3
220.48
시험 결과
∴ 169.6 ＞ 147 MN/㎥
기준에 적합
■ 비고 - 재하판 안정을 위해 미리 하중 강도 35kN/㎡ 상당의 하중을 가한 후 제거 - 하중 강도가 35kN/㎡씩 되도록 하중을 단계적으로 증가 - 하중에 의한 침하의 진행이 멈추면 하중계와 변위계 눈금 측정 * 침하 진행이 멈추는 경우의 판단 기준 : 1분간의 침하량이 그 하중 강도에 의한 그 단계의 누적 침하량의 1% 이하 일때 - 쌓기의 치수가 300mm 이하이므로 직경 300mm 재하판 사용 - 상부 아스팔트 콘크리트 포장으로 침하량 2.5mm 적용
시험자 : 문 정 수 (인) 확인자 : 백 귀 석 (인) 건설사업관리기술인 : 금 동 훈 (인)
사 진 대 지
공사명 : 양촌·용정지구 일반산업단지 부지조성공사
1 |  | 내 용
위 치
일 시
2 |  | 내 용
위 치
일 시
Note on K28: TEST:

## 17
평 판 재 하 시 험 | [9 empty] | K30=2.2×K75 K30=1.3×K40
공 사 명 : | 진천메가폴리스 산업단지 조성사업 |  |  |  | 시험일자 : | 2026-05-27 |  |  | 시험번호
시험번호 : | 17 |  |  |  | 위 치 : | 중로(집) 3-14 (No.6 ~ No.9),소로(국)3-17 노체 9단(27층) |  |  | 1 | 지반반력계수 환산
재하조건 | 재하판 지름 : | 300 | 평판면적 : | 706.5 | 초기하중 : | 35kN/㎡ | KS F 2310
시간 min - s | 하중 |  | 변위계의 눈금(mm) |  |  | 침하량 (mm) | 적 용 시 방 기 준 (콘크리트포장)
| 전하중 (kN) | 재하응력 (kN/㎡) | 왼쪽 | 오른쪽 | 평균
0:00 | 0 | 0 | 0 | 0 | 0 | 0 | K30=147 MN/㎥ 이상 | 노체
0:01 | 2.47275 | 35 | 0.12 | 0.18 | 0.15 | 0.15 | [6 empty] | 0.1 | 0.1 | 0.28 | 0.25
0:02 | 4.9455 | 70 | 0.49 | 0.23 | 0.36 | 0.36 | K30=196 MN/㎥ 이상 | 노상 |  | 2계열 |  |  | 0.1 | 0.1 | 0.33 | 0.46
0:04 | 7.41825 | 105 | 0.56 | 0.56 | 0.56 | 0.56 |  |  | X | 0 | 427 |  | 0.1 | 0.1 | 0.66 | 0.66
0:05 | 9.891 | 140 | 0.77 | 0.95 | 0.86 | 0.86 | K30=294 MN/㎥ 이상 | 선택층 | Y | 2.5 | 2.5 |  | 0.1 | 0.1 | 1.05 | 0.96
0:06 | 12.36375 | 175 | 0.93 | 1.07 | 1 | 1 |  |  | DATA입력↓ | 3계열 |  |  | 0.1 | 0.1 | 1.17 | 1.1
0:07 | 14.8365 | 210 | 1.27 | 1.25 | 1.26 | 1.26 | K30=294 MN/㎥ 이상 | 보조기층 | 427 | 427 | 427 |  | 0.1 | 0.1 | 1.35 | 1.36
0:08 | 17.30925 | 245 | 1.45 | 1.46 | 1.455 | 1.455 |  |  | 170.8 | 2.5 | 0 |  | 0.1 | 0.1 | 1.56 | 1.555
0:10 | 19.782 | 280 | 1.57 | 1.61 | 1.59 | 1.59 | K30=294 MN/㎥ 이상 | 뒷채움 | 222.04 |  |  | 1/100 | 0.1 | 0.1 | 1.71 | 1.69
0:11 | 22.25475 | 315 | 1.94 | 1.68 | 1.81 | 1.81 |  |  |  | 계산기 | 기준침하량 | 250
0:12 | 24.7275 | 350 | 2.11 | 1.93 | 2.02 | 2.02 | K30=196 MN/㎥ 이상 | 암성토 |  |  | 전(1) | 후(2)
0:13 | 27.20025 | 385 | 2.12 | 2.35 | 2.235 | 2.235 |  |  |  | 침하량(y) | 244 | 257
0:14 | 29.673 | 420 | 2.54 | 2.44 | 2.49 | 2.49 | DATA 분석 |  |  | 하중강도(x) | 840 | 875
0:16 | 32.14575 | 455 | 2.8 | 2.79 | 2.795 | 2.795 |  |  |  | 결 과 | 856.1538
0:17 | 34.6185 | 490 | 3.1 | 2.87 | 2.985 | 2.985 | K30 = 427÷2.5 |  |  | K30 | 342.4615
170.8
K30 = 170.8×1.3
222.04
시험 결과
∴ 170.8 ＞ 147 MN/㎥
기준에 적합
■ 비고 - 재하판 안정을 위해 미리 하중 강도 35kN/㎡ 상당의 하중을 가한 후 제거 - 하중 강도가 35kN/㎡씩 되도록 하중을 단계적으로 증가 - 하중에 의한 침하의 진행이 멈추면 하중계와 변위계 눈금 측정 * 침하 진행이 멈추는 경우의 판단 기준 : 1분간의 침하량이 그 하중 강도에 의한 그 단계의 누적 침하량의 1% 이하 일때 - 쌓기의 치수가 300mm 이하이므로 직경 300mm 재하판 사용 - 상부 아스팔트 콘크리트 포장으로 침하량 2.5mm 적용
시험자 : 문 정 수 (인) 확인자 : 백 귀 석 (인) 건설사업관리기술인 : 금 동 훈 (인)
사 진 대 지
공사명 : 양촌·용정지구 일반산업단지 부지조성공사
1 |  | 내 용
위 치
일 시
2 |  | 내 용
위 치
일 시
Note on K28: TEST:

## 16
평 판 재 하 시 험 | [9 empty] | K30=2.2×K75 K30=1.3×K40
공 사 명 : | 진천메가폴리스 산업단지 조성사업 |  |  |  | 시험일자 : | 2026-05-26 |  |  | 시험번호
시험번호 : | 16 |  |  |  | 위 치 : | 중로(집) 3-16 (No.36 ~ No.41) 노체 8단(24층) |  |  | 1 | 지반반력계수 환산
재하조건 | 재하판 지름 : | 300 | 평판면적 : | 706.5 | 초기하중 : | 35kN/㎡ | KS F 2310
시간 min - s | 하중 |  | 변위계의 눈금(mm) |  |  | 침하량 (mm) | 적 용 시 방 기 준 (콘크리트포장)
| 전하중 (kN) | 재하응력 (kN/㎡) | 왼쪽 | 오른쪽 | 평균
0:00 | 0 | 0 | 0 | 0 | 0 | 0 | K30=147 MN/㎥ 이상 | 노체
0:01 | 2.47275 | 35 | 0.12 | 0.04 | 0.08 | 0.08 | [6 empty] | 0.1 | 0.1 | 0.14 | 0.18
0:02 | 4.9455 | 70 | 0.2 | 0.31 | 0.255 | 0.255 | K30=196 MN/㎥ 이상 | 노상 |  | 2계열 |  |  | 0.1 | 0.1 | 0.41 | 0.355
0:04 | 7.41825 | 105 | 0.31 | 0.69 | 0.5 | 0.5 |  |  | X | 0 | 419 |  | 0.1 | 0.1 | 0.79 | 0.6
0:05 | 9.891 | 140 | 0.35 | 1.09 | 0.72 | 0.72 | K30=294 MN/㎥ 이상 | 선택층 | Y | 2.5 | 2.5 |  | 0.1 | 0.1 | 1.19 | 0.82
0:06 | 12.36375 | 175 | 0.51 | 1.3 | 0.905 | 0.905 |  |  | DATA입력↓ | 3계열 |  |  | 0.1 | 0.1 | 1.4 | 1.005
0:07 | 14.8365 | 210 | 0.8 | 1.52 | 1.16 | 1.16 | K30=294 MN/㎥ 이상 | 보조기층 | 419 | 419 | 419 |  | 0.1 | 0.1 | 1.62 | 1.26
0:08 | 17.30925 | 245 | 1.18 | 1.67 | 1.425 | 1.425 |  |  | 167.6 | 2.5 | 0 |  | 0.1 | 0.1 | 1.77 | 1.525
0:10 | 19.782 | 280 | 1.38 | 1.89 | 1.635 | 1.635 | K30=294 MN/㎥ 이상 | 뒷채움 | 217.88 |  |  | 1/100 | 0.1 | 0.1 | 1.99 | 1.735
0:11 | 22.25475 | 315 | 1.64 | 2.02 | 1.83 | 1.83 |  |  |  | 계산기 | 기준침하량 | 250
0:12 | 24.7275 | 350 | 2.01 | 2.35 | 2.18 | 2.18 | K30=196 MN/㎥ 이상 | 암성토 |  |  | 전(1) | 후(2)
0:13 | 27.20025 | 385 | 2.12 | 2.65 | 2.385 | 2.385 |  |  |  | 침하량(y) | 244 | 257
0:15 | 29.673 | 420 | 2.29 | 2.75 | 2.52 | 2.52 | DATA 분석 |  |  | 하중강도(x) | 840 | 875
0:16 | 32.14575 | 455 | 2.35 | 3.03 | 2.69 | 2.69 |  |  |  | 결 과 | 856.1538
0:17 | 34.6185 | 490 | 2.46 | 3.3 | 2.88 | 2.88 | K30 = 419÷2.5 |  |  | K30 | 342.4615
0:18 | 37.09125 | 525 | 2.51 | 3.675 | 3.0925 | 3.0925
167.6
K30 = 167.6×1.3
217.88
시험 결과
∴ 167.6 ＞ 147 MN/㎥
기준에 적합
■ 비고 - 재하판 안정을 위해 미리 하중 강도 35kN/㎡ 상당의 하중을 가한 후 제거 - 하중 강도가 35kN/㎡씩 되도록 하중을 단계적으로 증가 - 하중에 의한 침하의 진행이 멈추면 하중계와 변위계 눈금 측정 * 침하 진행이 멈추는 경우의 판단 기준 : 1분간의 침하량이 그 하중 강도에 의한 그 단계의 누적 침하량의 1% 이하 일때 - 쌓기의 치수가 300mm 이하이므로 직경 300mm 재하판 사용 - 상부 아스팔트 콘크리트 포장으로 침하량 2.5mm 적용
시험자 : 문 정 수 (인) 확인자 : 백 귀 석 (인) 건설사업관리기술인 : 금 동 훈 (인)
사 진 대 지
공사명 : 양촌·용정지구 일반산업단지 부지조성공사
1 |  | 내 용
위 치
일 시
2 |  | 내 용
위 치
일 시
Note on K28: TEST:

## 15
평 판 재 하 시 험 | [9 empty] | K30=2.2×K75 K30=1.3×K40
공 사 명 : | 진천메가폴리스 산업단지 조성사업 |  |  |  | 시험일자 : | 2026-05-26 |  |  | 시험번호
시험번호 : | 15 |  |  |  | 위 치 : | 중로(집) 3-16 (No.36 ~ No.41) 노체 7단(21층) |  |  | 1 | 지반반력계수 환산
재하조건 | 재하판 지름 : | 300 | 평판면적 : | 706.5 | 초기하중 : | 35kN/㎡ | KS F 2310
시간 min - s | 하중 |  | 변위계의 눈금(mm) |  |  | 침하량 (mm) | 적 용 시 방 기 준 (콘크리트포장)
| 전하중 (kN) | 재하응력 (kN/㎡) | 왼쪽 | 오른쪽 | 평균
0:00 | 0 | 0 | 0 | 0 | 0 | 0 | K30=147 MN/㎥ 이상 | 노체
0:01 | 2.47275 | 35 | 0.34 | 0.16 | 0.25 | 0.25 | [6 empty] | 0.1 | 0.1 | 0.26 | 0.35
0:02 | 4.9455 | 70 | 0.64 | 0.28 | 0.46 | 0.46 | K30=196 MN/㎥ 이상 | 노상 |  | 2계열 |  |  | 0.1 | 0.1 | 0.38 | 0.56
0:03 | 7.41825 | 105 | 0.75 | 0.44 | 0.595 | 0.595 |  |  | X | 0 | 429 |  | 0.1 | 0.1 | 0.54 | 0.695
0:05 | 9.891 | 140 | 1.06 | 0.77 | 0.915 | 0.915 | K30=294 MN/㎥ 이상 | 선택층 | Y | 2.5 | 2.5 |  | 0.1 | 0.1 | 0.87 | 1.015
0:06 | 12.36375 | 175 | 1.16 | 1.1 | 1.13 | 1.13 |  |  | DATA입력↓ | 3계열 |  |  | 0.1 | 0.1 | 1.2 | 1.23
0:07 | 14.8365 | 210 | 1.5 | 1.12 | 1.31 | 1.31 | K30=294 MN/㎥ 이상 | 보조기층 | 429 | 429 | 429 |  | 0.1 | 0.1 | 1.22 | 1.41
0:08 | 17.30925 | 245 | 1.74 | 1.34 | 1.54 | 1.54 |  |  | 171.6 | 2.5 | 0 |  | 0.1 | 0.1 | 1.44 | 1.64
0:09 | 19.782 | 280 | 1.86 | 1.36 | 1.61 | 1.61 | K30=294 MN/㎥ 이상 | 뒷채움 | 223.08 |  |  | 1/100 | 0.1 | 0.1 | 1.46 | 1.71
0:11 | 22.25475 | 315 | 1.97 | 1.44 | 1.705 | 1.705 |  |  |  | 계산기 | 기준침하량 | 250
0:12 | 24.7275 | 350 | 2.06 | 1.48 | 1.77 | 1.77 | K30=196 MN/㎥ 이상 | 암성토 |  |  | 전(1) | 후(2)
0:13 | 27.20025 | 385 | 2.34 | 1.79 | 2.065 | 2.065 |  |  |  | 침하량(y) | 244 | 257
0:14 | 29.673 | 420 | 2.68 | 2.09 | 2.385 | 2.385 | DATA 분석 |  |  | 하중강도(x) | 840 | 875
0:16 | 32.14575 | 455 | 3 | 2.45 | 2.725 | 2.725 |  |  |  | 결 과 | 856.1538
0:17 | 34.6185 | 490 | 3.17 | 2.85 | 3.01 | 3.01 | K30 = 429÷2.5 |  |  | K30 | 342.4615
171.6
K30 = 171.6×1.3
223.08
시험 결과
∴ 171.6 ＞ 147 MN/㎥
기준에 적합
■ 비고 - 재하판 안정을 위해 미리 하중 강도 35kN/㎡ 상당의 하중을 가한 후 제거 - 하중 강도가 35kN/㎡씩 되도록 하중을 단계적으로 증가 - 하중에 의한 침하의 진행이 멈추면 하중계와 변위계 눈금 측정 * 침하 진행이 멈추는 경우의 판단 기준 : 1분간의 침하량이 그 하중 강도에 의한 그 단계의 누적 침하량의 1% 이하 일때 - 쌓기의 치수가 300mm 이하이므로 직경 300mm 재하판 사용 - 상부 아스팔트 콘크리트 포장으로 침하량 2.5mm 적용
시험자 : 문 정 수 (인) 확인자 : 백 귀 석 (인) 건설사업관리기술인 : 금 동 훈 (인)
사 진 대 지
공사명 : 양촌·용정지구 일반산업단지 부지조성공사
1 |  | 내 용
위 치
일 시
2 |  | 내 용
위 치
일 시
Note on K28: TEST:

## 14
평 판 재 하 시 험 | [9 empty] | K30=2.2×K75 K30=1.3×K40
공 사 명 : | 진천메가폴리스 산업단지 조성사업 |  |  |  | 시험일자 : | 2026-05-26 |  |  | 시험번호
시험번호 : | 14 |  |  |  | 위 치 : | 중로(집) 3-14 (No.6 ~ No.9),소로(국)3-17 노체 8단(24층) |  |  | 1 | 지반반력계수 환산
재하조건 | 재하판 지름 : | 300 | 평판면적 : | 706.5 | 초기하중 : | 35kN/㎡ | KS F 2310
시간 min - s | 하중 |  | 변위계의 눈금(mm) |  |  | 침하량 (mm) | 적 용 시 방 기 준 (콘크리트포장)
| 전하중 (kN) | 재하응력 (kN/㎡) | 왼쪽 | 오른쪽 | 평균
0:00 | 0 | 0 | 0 | 0 | 0 | 0 | K30=147 MN/㎥ 이상 | 노체
0:01 | 2.47275 | 35 | 0.26 | 0.11 | 0.185 | 0.185 | [6 empty] | 0.1 | 0.1 | 0.21 | 0.285
0:02 | 4.9455 | 70 | 0.54 | 0.45 | 0.495 | 0.495 | K30=196 MN/㎥ 이상 | 노상 |  | 2계열 |  |  | 0.1 | 0.1 | 0.55 | 0.595
0:04 | 7.41825 | 105 | 0.83 | 0.79 | 0.81 | 0.81 |  |  | X | 0 | 415 |  | 0.1 | 0.1 | 0.89 | 0.91
0:05 | 9.891 | 140 | 0.92 | 0.88 | 0.9 | 0.9 | K30=294 MN/㎥ 이상 | 선택층 | Y | 2.5 | 2.5 |  | 0.1 | 0.1 | 0.98 | 1
0:06 | 12.36375 | 175 | 1.33 | 0.91 | 1.12 | 1.12 |  |  | DATA입력↓ | 3계열 |  |  | 0.1 | 0.1 | 1.01 | 1.22
0:07 | 14.8365 | 210 | 1.48 | 1.12 | 1.3 | 1.3 | K30=294 MN/㎥ 이상 | 보조기층 | 415 | 415 | 415 |  | 0.1 | 0.1 | 1.22 | 1.4
0:09 | 17.30925 | 245 | 1.57 | 1.29 | 1.43 | 1.43 |  |  | 166 | 2.5 | 0 |  | 0.1 | 0.1 | 1.39 | 1.53
0:10 | 19.782 | 280 | 1.85 | 1.39 | 1.62 | 1.62 | K30=294 MN/㎥ 이상 | 뒷채움 | 215.8 |  |  | 1/100 | 0.1 | 0.1 | 1.49 | 1.72
0:11 | 22.25475 | 315 | 2.12 | 1.67 | 1.895 | 1.895 |  |  |  | 계산기 | 기준침하량 | 250
0:12 | 24.7275 | 350 | 2.29 | 1.77 | 2.03 | 2.03 | K30=196 MN/㎥ 이상 | 암성토 |  |  | 전(1) | 후(2)
0:13 | 27.20025 | 385 | 2.52 | 2.01 | 2.265 | 2.265 |  |  |  | 침하량(y) | 244 | 257
0:15 | 29.673 | 420 | 2.74 | 2.2 | 2.47 | 2.47 | DATA 분석 |  |  | 하중강도(x) | 840 | 875
0:16 | 32.14575 | 455 | 2.92 | 2.23 | 2.575 | 2.575 |  |  |  | 결 과 | 856.1538
0:17 | 34.6185 | 490 | 3.27 | 2.25 | 2.76 | 2.76 | K30 = 415÷2.5 |  |  | K30 | 342.4615
166
K30 = 166×1.3
215.8
시험 결과
∴ 166 ＞ 147 MN/㎥
기준에 적합
■ 비고 - 재하판 안정을 위해 미리 하중 강도 35kN/㎡ 상당의 하중을 가한 후 제거 - 하중 강도가 35kN/㎡씩 되도록 하중을 단계적으로 증가 - 하중에 의한 침하의 진행이 멈추면 하중계와 변위계 눈금 측정 * 침하 진행이 멈추는 경우의 판단 기준 : 1분간의 침하량이 그 하중 강도에 의한 그 단계의 누적 침하량의 1% 이하 일때 - 쌓기의 치수가 300mm 이하이므로 직경 300mm 재하판 사용 - 상부 아스팔트 콘크리트 포장으로 침하량 2.5mm 적용
시험자 : 문 정 수 (인) 확인자 : 백 귀 석 (인) 건설사업관리기술인 : 금 동 훈 (인)
사 진 대 지
공사명 : 양촌·용정지구 일반산업단지 부지조성공사
1 |  | 내 용
위 치
일 시
2 |  | 내 용
위 치
일 시
Note on K28: TEST:

## 13
평 판 재 하 시 험 | [9 empty] | K30=2.2×K75 K30=1.3×K40
공 사 명 : | 진천메가폴리스 산업단지 조성사업 |  |  |  | 시험일자 : | 2026-05-26 |  |  | 시험번호
시험번호 : | 13 |  |  |  | 위 치 : | 중로(집) 3-14 (No.6 ~ No.9),소로(국)3-17 노체 7단(21층) |  |  | 1 | 지반반력계수 환산
재하조건 | 재하판 지름 : | 300 | 평판면적 : | 706.5 | 초기하중 : | 35kN/㎡ | KS F 2310
시간 min - s | 하중 |  | 변위계의 눈금(mm) |  |  | 침하량 (mm) | 적 용 시 방 기 준 (콘크리트포장)
| 전하중 (kN) | 재하응력 (kN/㎡) | 왼쪽 | 오른쪽 | 평균
0:00 | 0 | 0 | 0 | 0 | 0 | 0 | K30=147 MN/㎥ 이상 | 노체
0:01 | 2.47275 | 35 | 0.36 | 0.04 | 0.2 | 0.2 | [6 empty] | 0.1 | 0.1 | 0.14 | 0.3
0:02 | 4.9455 | 70 | 0.41 | 0.33 | 0.37 | 0.37 | K30=196 MN/㎥ 이상 | 노상 |  | 2계열 |  |  | 0.1 | 0.1 | 0.43 | 0.47
0:04 | 7.41825 | 105 | 0.65 | 0.43 | 0.54 | 0.54 |  |  | X | 0 | 407 |  | 0.1 | 0.1 | 0.53 | 0.64
0:05 | 9.891 | 140 | 0.95 | 0.66 | 0.805 | 0.805 | K30=294 MN/㎥ 이상 | 선택층 | Y | 2.5 | 2.5 |  | 0.1 | 0.1 | 0.76 | 0.905
0:06 | 12.36375 | 175 | 1.03 | 0.96 | 0.995 | 0.995 |  |  | DATA입력↓ | 3계열 |  |  | 0.1 | 0.1 | 1.06 | 1.095
0:07 | 14.8365 | 210 | 1.45 | 1.27 | 1.36 | 1.36 | K30=294 MN/㎥ 이상 | 보조기층 | 407 | 407 | 407 |  | 0.1 | 0.1 | 1.37 | 1.46
0:08 | 17.30925 | 245 | 1.8 | 1.55 | 1.675 | 1.675 |  |  | 162.8 | 2.5 | 0 |  | 0.1 | 0.1 | 1.65 | 1.775
0:10 | 19.782 | 280 | 1.94 | 1.96 | 1.95 | 1.95 | K30=294 MN/㎥ 이상 | 뒷채움 | 211.64 |  |  | 1/100 | 0.1 | 0.1 | 2.06 | 2.05
0:11 | 22.25475 | 315 | 2.09 | 2.11 | 2.1 | 2.1 |  |  |  | 계산기 | 기준침하량 | 250
0:12 | 24.7275 | 350 | 2.13 | 2.2 | 2.165 | 2.165 | K30=196 MN/㎥ 이상 | 암성토 |  |  | 전(1) | 후(2)
0:13 | 27.20025 | 385 | 2.29 | 2.21 | 2.25 | 2.25 |  |  |  | 침하량(y) | 244 | 257
0:15 | 29.673 | 420 | 2.49 | 2.53 | 2.51 | 2.51 | DATA 분석 |  |  | 하중강도(x) | 840 | 875
0:16 | 32.14575 | 455 | 2.65 | 2.93 | 2.79 | 2.79 |  |  |  | 결 과 | 856.1538
0:17 | 34.6185 | 490 | 2.89 | 3.16 | 3.025 | 3.025 | K30 = 407÷2.5 |  |  | K30 | 342.4615
162.8
K30 = 162.8×1.3
211.64
시험 결과
∴ 162.8 ＞ 147 MN/㎥
기준에 적합
■ 비고 - 재하판 안정을 위해 미리 하중 강도 35kN/㎡ 상당의 하중을 가한 후 제거 - 하중 강도가 35kN/㎡씩 되도록 하중을 단계적으로 증가 - 하중에 의한 침하의 진행이 멈추면 하중계와 변위계 눈금 측정 * 침하 진행이 멈추는 경우의 판단 기준 : 1분간의 침하량이 그 하중 강도에 의한 그 단계의 누적 침하량의 1% 이하 일때 - 쌓기의 치수가 300mm 이하이므로 직경 300mm 재하판 사용 - 상부 아스팔트 콘크리트 포장으로 침하량 2.5mm 적용
시험자 : 문 정 수 (인) 확인자 : 백 귀 석 (인) 건설사업관리기술인 : 금 동 훈 (인)
사 진 대 지
공사명 : 양촌·용정지구 일반산업단지 부지조성공사
1 |  | 내 용
위 치
일 시
2 |  | 내 용
위 치
일 시
Note on K28: TEST:

## 12
평 판 재 하 시 험 | [9 empty] | K30=2.2×K75 K30=1.3×K40
공 사 명 : | 진천메가폴리스 산업단지 조성사업 |  |  |  | 시험일자 : | 2026-05-22 |  |  | 시험번호
시험번호 : | 12 |  |  |  | 위 치 : | 중로(집) 3-16 (No.36 ~ No.41) 노체 6단(18층) |  |  | 1 | 지반반력계수 환산
재하조건 | 재하판 지름 : | 300 | 평판면적 : | 706.5 | 초기하중 : | 35kN/㎡ | KS F 2310
시간 min - s | 하중 |  | 변위계의 눈금(mm) |  |  | 침하량 (mm) | 적 용 시 방 기 준 (콘크리트포장)
| 전하중 (kN) | 재하응력 (kN/㎡) | 왼쪽 | 오른쪽 | 평균
0:00 | 0 | 0 | 0 | 0 | 0 | 0 | K30=147 MN/㎥ 이상 | 노체
0:01 | 2.47275 | 35 | 0.06 | 0.28 | 0.17 | 0.17 | [6 empty] | 0.1 | 0.1 | 0.38 | 0.27
0:02 | 4.9455 | 70 | 0.33 | 0.67 | 0.5 | 0.5 | K30=196 MN/㎥ 이상 | 노상 |  | 2계열 |  |  | 0.1 | 0.1 | 0.77 | 0.6
0:03 | 7.41825 | 105 | 0.41 | 0.85 | 0.63 | 0.63 |  |  | X | 0 | 416 |  | 0.1 | 0.1 | 0.95 | 0.73
0:05 | 9.891 | 140 | 0.47 | 1.07 | 0.77 | 0.77 | K30=294 MN/㎥ 이상 | 선택층 | Y | 2.5 | 2.5 |  | 0.1 | 0.1 | 1.17 | 0.87
0:06 | 12.36375 | 175 | 0.89 | 1.26 | 1.075 | 1.075 |  |  | DATA입력↓ | 3계열 |  |  | 0.1 | 0.1 | 1.36 | 1.175
0:07 | 14.8365 | 210 | 1.18 | 1.34 | 1.26 | 1.26 | K30=294 MN/㎥ 이상 | 보조기층 | 416 | 416 | 416 |  | 0.1 | 0.1 | 1.44 | 1.36
0:08 | 17.30925 | 245 | 1.45 | 1.67 | 1.56 | 1.56 |  |  | 166.4 | 2.5 | 0 |  | 0.1 | 0.1 | 1.77 | 1.66
0:10 | 19.782 | 280 | 1.59 | 1.93 | 1.76 | 1.76 | K30=294 MN/㎥ 이상 | 뒷채움 | 216.32 |  |  | 1/100 | 0.1 | 0.1 | 2.03 | 1.86
0:11 | 22.25475 | 315 | 1.68 | 2.11 | 1.895 | 1.895 |  |  |  | 계산기 | 기준침하량 | 250
0:12 | 24.7275 | 350 | 1.76 | 2.16 | 1.96 | 1.96 | K30=196 MN/㎥ 이상 | 암성토 |  |  | 전(1) | 후(2)
0:13 | 27.20025 | 385 | 2.17 | 2.46 | 2.315 | 2.315 |  |  |  | 침하량(y) | 244 | 257
0:15 | 29.673 | 420 | 2.21 | 2.75 | 2.48 | 2.48 | DATA 분석 |  |  | 하중강도(x) | 840 | 875
0:16 | 32.14575 | 455 | 2.23 | 3.03 | 2.63 | 2.63 |  |  |  | 결 과 | 856.1538
0:17 | 34.6185 | 490 | 2.28 | 3.43 | 2.855 | 2.855 | K30 = 416÷2.5 |  |  | K30 | 342.4615
166.4
K30 = 166.4×1.3
216.32
시험 결과
∴ 166.4 ＞ 147 MN/㎥
기준에 적합
■ 비고 - 재하판 안정을 위해 미리 하중 강도 35kN/㎡ 상당의 하중을 가한 후 제거 - 하중 강도가 35kN/㎡씩 되도록 하중을 단계적으로 증가 - 하중에 의한 침하의 진행이 멈추면 하중계와 변위계 눈금 측정 * 침하 진행이 멈추는 경우의 판단 기준 : 1분간의 침하량이 그 하중 강도에 의한 그 단계의 누적 침하량의 1% 이하 일때 - 쌓기의 치수가 300mm 이하이므로 직경 300mm 재하판 사용 - 상부 아스팔트 콘크리트 포장으로 침하량 2.5mm 적용
시험자 : 문 정 수 (인) 확인자 : 백 귀 석 (인) 건설사업관리기술인 : 금 동 훈 (인)
사 진 대 지
공사명 : 양촌·용정지구 일반산업단지 부지조성공사
1 |  | 내 용
위 치
일 시
2 |  | 내 용
위 치
일 시
Note on K28: TEST:

## 11
평 판 재 하 시 험 | [9 empty] | K30=2.2×K75 K30=1.3×K40
공 사 명 : | 진천메가폴리스 산업단지 조성사업 |  |  |  | 시험일자 : | 2026-05-22 |  |  | 시험번호
시험번호 : | 11 |  |  |  | 위 치 : | 중로(집) 3-16 (No.36 ~ No.41) 노체 5단(15층) |  |  | 1 | 지반반력계수 환산
재하조건 | 재하판 지름 : | 300 | 평판면적 : | 706.5 | 초기하중 : | 35kN/㎡ | KS F 2310
시간 min - s | 하중 |  | 변위계의 눈금(mm) |  |  | 침하량 (mm) | 적 용 시 방 기 준 (콘크리트포장)
| 전하중 (kN) | 재하응력 (kN/㎡) | 왼쪽 | 오른쪽 | 평균
0:00 | 0 | 0 | 0 | 0 | 0 | 0 | K30=147 MN/㎥ 이상 | 노체
0:01 | 2.47275 | 35 | 0.29 | 0.1 | 0.195 | 0.195 | [6 empty] | 0.1 | 0.1 | 0.2 | 0.295
0:02 | 4.9455 | 70 | 0.67 | 0.16 | 0.415 | 0.415 | K30=196 MN/㎥ 이상 | 노상 |  | 2계열 |  |  | 0.1 | 0.1 | 0.26 | 0.515
0:03 | 7.41825 | 105 | 0.85 | 0.4 | 0.625 | 0.625 |  |  | X | 0 | 408 |  | 0.1 | 0.1 | 0.5 | 0.725
0:05 | 9.891 | 140 | 1.02 | 0.62 | 0.82 | 0.82 | K30=294 MN/㎥ 이상 | 선택층 | Y | 2.5 | 2.5 |  | 0.1 | 0.1 | 0.72 | 0.92
0:06 | 12.36375 | 175 | 1.21 | 0.8 | 1.005 | 1.005 |  |  | DATA입력↓ | 3계열 |  |  | 0.1 | 0.1 | 0.9 | 1.105
0:07 | 14.8365 | 210 | 1.59 | 0.95 | 1.27 | 1.27 | K30=294 MN/㎥ 이상 | 보조기층 | 408 | 408 | 408 |  | 0.1 | 0.1 | 1.05 | 1.37
0:08 | 17.30925 | 245 | 1.62 | 1.3 | 1.46 | 1.46 |  |  | 163.2 | 2.5 | 0 |  | 0.1 | 0.1 | 1.4 | 1.56
0:10 | 19.782 | 280 | 1.95 | 1.37 | 1.66 | 1.66 | K30=294 MN/㎥ 이상 | 뒷채움 | 212.16 |  |  | 1/100 | 0.1 | 0.1 | 1.47 | 1.76
0:11 | 22.25475 | 315 | 2.22 | 1.68 | 1.95 | 1.95 |  |  |  | 계산기 | 기준침하량 | 250
0:12 | 24.7275 | 350 | 2.31 | 1.82 | 2.065 | 2.065 | K30=196 MN/㎥ 이상 | 암성토 |  |  | 전(1) | 후(2)
0:13 | 27.20025 | 385 | 2.59 | 2.08 | 2.335 | 2.335 |  |  |  | 침하량(y) | 244 | 257
0:15 | 29.673 | 420 | 2.85 | 2.33 | 2.59 | 2.59 | DATA 분석 |  |  | 하중강도(x) | 840 | 875
0:16 | 32.14575 | 455 | 3.03 | 2.59 | 2.81 | 2.81 |  |  |  | 결 과 | 856.1538
0:17 | 34.6185 | 490 | 3.18 | 2.86 | 3.02 | 3.02 | K30 = 408÷2.5 |  |  | K30 | 342.4615
163.2
K30 = 163.2×1.3
212.16
시험 결과
∴ 163.2 ＞ 147 MN/㎥
기준에 적합
■ 비고 - 재하판 안정을 위해 미리 하중 강도 35kN/㎡ 상당의 하중을 가한 후 제거 - 하중 강도가 35kN/㎡씩 되도록 하중을 단계적으로 증가 - 하중에 의한 침하의 진행이 멈추면 하중계와 변위계 눈금 측정 * 침하 진행이 멈추는 경우의 판단 기준 : 1분간의 침하량이 그 하중 강도에 의한 그 단계의 누적 침하량의 1% 이하 일때 - 쌓기의 치수가 300mm 이하이므로 직경 300mm 재하판 사용 - 상부 아스팔트 콘크리트 포장으로 침하량 2.5mm 적용
시험자 : 문 정 수 (인) 확인자 : 백 귀 석 (인) 건설사업관리기술인 : 금 동 훈 (인)
사 진 대 지
공사명 : 양촌·용정지구 일반산업단지 부지조성공사
1 |  | 내 용
위 치
일 시
2 |  | 내 용
위 치
일 시
Note on K28: TEST:

## 10
평 판 재 하 시 험 | [9 empty] | K30=2.2×K75 K30=1.3×K40
공 사 명 : | 진천메가폴리스 산업단지 조성사업 |  |  |  | 시험일자 : | 2026-05-22 |  |  | 시험번호
시험번호 : | 10 |  |  |  | 위 치 : | 중로(집) 3-14 (No.6 ~ No.9),소로(국)3-17 노체 6단(18층) |  |  | 1 | 지반반력계수 환산
재하조건 | 재하판 지름 : | 300 | 평판면적 : | 706.5 | 초기하중 : | 35kN/㎡ | KS F 2310
시간 min - s | 하중 |  | 변위계의 눈금(mm) |  |  | 침하량 (mm) | 적 용 시 방 기 준 (콘크리트포장)
| 전하중 (kN) | 재하응력 (kN/㎡) | 왼쪽 | 오른쪽 | 평균
0:00 | 0 | 0 | 0 | 0 | 0 | 0 | K30=147 MN/㎥ 이상 | 노체
0:01 | 2.47275 | 35 | 0.28 | 0.3 | 0.29 | 0.29 | [6 empty] | 0.1 | 0.1 | 0.4 | 0.39
0:02 | 4.9455 | 70 | 0.3 | 0.67 | 0.485 | 0.485 | K30=196 MN/㎥ 이상 | 노상 |  | 2계열 |  |  | 0.1 | 0.1 | 0.77 | 0.585
0:04 | 7.41825 | 105 | 0.33 | 1 | 0.665 | 0.665 |  |  | X | 0 | 415 |  | 0.1 | 0.1 | 1.1 | 0.765
0:05 | 9.891 | 140 | 0.67 | 1.09 | 0.88 | 0.88 | K30=294 MN/㎥ 이상 | 선택층 | Y | 2.5 | 2.5 |  | 0.1 | 0.1 | 1.19 | 0.98
0:06 | 12.36375 | 175 | 0.98 | 1.47 | 1.225 | 1.225 |  |  | DATA입력↓ | 3계열 |  |  | 0.1 | 0.1 | 1.57 | 1.325
0:07 | 14.8365 | 210 | 1.15 | 1.68 | 1.415 | 1.415 | K30=294 MN/㎥ 이상 | 보조기층 | 415 | 415 | 415 |  | 0.1 | 0.1 | 1.78 | 1.515
0:08 | 17.30925 | 245 | 1.33 | 1.96 | 1.645 | 1.645 |  |  | 166 | 2.5 | 0 |  | 0.1 | 0.1 | 2.06 | 1.745
0:09 | 19.782 | 280 | 1.5 | 2.19 | 1.845 | 1.845 | K30=294 MN/㎥ 이상 | 뒷채움 | 215.8 |  |  | 1/100 | 0.1 | 0.1 | 2.29 | 1.945
0:11 | 22.25475 | 315 | 1.58 | 2.26 | 1.92 | 1.92 |  |  |  | 계산기 | 기준침하량 | 250
0:12 | 24.7275 | 350 | 1.75 | 2.63 | 2.19 | 2.19 | K30=196 MN/㎥ 이상 | 암성토 |  |  | 전(1) | 후(2)
0:13 | 27.20025 | 385 | 1.87 | 2.79 | 2.33 | 2.33 |  |  |  | 침하량(y) | 244 | 257
0:14 | 29.673 | 420 | 2.03 | 3.07 | 2.55 | 2.55 | DATA 분석 |  |  | 하중강도(x) | 840 | 875
0:16 | 32.14575 | 455 | 2.04 | 3.32 | 2.68 | 2.68 |  |  |  | 결 과 | 856.1538
0:17 | 34.6185 | 490 | 2.2 | 3.54 | 2.87 | 2.87 | K30 = 415÷2.5 |  |  | K30 | 342.4615
166
K30 = 166×1.3
215.8
시험 결과
∴ 166 ＞ 147 MN/㎥
기준에 적합
■ 비고 - 재하판 안정을 위해 미리 하중 강도 35kN/㎡ 상당의 하중을 가한 후 제거 - 하중 강도가 35kN/㎡씩 되도록 하중을 단계적으로 증가 - 하중에 의한 침하의 진행이 멈추면 하중계와 변위계 눈금 측정 * 침하 진행이 멈추는 경우의 판단 기준 : 1분간의 침하량이 그 하중 강도에 의한 그 단계의 누적 침하량의 1% 이하 일때 - 쌓기의 치수가 300mm 이하이므로 직경 300mm 재하판 사용 - 상부 아스팔트 콘크리트 포장으로 침하량 2.5mm 적용
시험자 : 문 정 수 (인) 확인자 : 백 귀 석 (인) 건설사업관리기술인 : 금 동 훈 (인)
사 진 대 지
공사명 : 양촌·용정지구 일반산업단지 부지조성공사
1 |  | 내 용
위 치
일 시
2 |  | 내 용
위 치
일 시
Note on K28: TEST:

## 9
평 판 재 하 시 험 | [9 empty] | K30=2.2×K75 K30=1.3×K40
공 사 명 : | 진천메가폴리스 산업단지 조성사업 |  |  |  | 시험일자 : | 2026-05-22 |  |  | 시험번호
시험번호 : | 9 |  |  |  | 위 치 : | 중로(집) 3-14 (No.6 ~ No.9),소로(국)3-17 노체 5단(15층) |  |  | 1 | 지반반력계수 환산
재하조건 | 재하판 지름 : | 300 | 평판면적 : | 706.5 | 초기하중 : | 35kN/㎡ | KS F 2310
시간 min - s | 하중 |  | 변위계의 눈금(mm) |  |  | 침하량 (mm) | 적 용 시 방 기 준 (콘크리트포장)
| 전하중 (kN) | 재하응력 (kN/㎡) | 왼쪽 | 오른쪽 | 평균
0:00 | 0 | 0 | 0 | 0 | 0 | 0 | K30=147 MN/㎥ 이상 | 노체
0:01 | 2.47275 | 35 | 0.12 | 0.14 | 0.13 | 0.13 | [6 empty] | 0.1 | 0.1 | 0.24 | 0.23
0:02 | 4.9455 | 70 | 0.43 | 0.47 | 0.45 | 0.45 | K30=196 MN/㎥ 이상 | 노상 |  | 2계열 |  |  | 0.1 | 0.1 | 0.57 | 0.55
0:04 | 7.41825 | 105 | 0.5 | 0.62 | 0.56 | 0.56 |  |  | X | 0 | 425 |  | 0.1 | 0.1 | 0.72 | 0.66
0:05 | 9.891 | 140 | 0.78 | 0.84 | 0.81 | 0.81 | K30=294 MN/㎥ 이상 | 선택층 | Y | 2.5 | 2.5 |  | 0.1 | 0.1 | 0.94 | 0.91
0:06 | 12.36375 | 175 | 1.11 | 1.15 | 1.13 | 1.13 |  |  | DATA입력↓ | 3계열 |  |  | 0.1 | 0.1 | 1.25 | 1.23
0:07 | 14.8365 | 210 | 1.26 | 1.35 | 1.305 | 1.305 | K30=294 MN/㎥ 이상 | 보조기층 | 425 | 425 | 425 |  | 0.1 | 0.1 | 1.45 | 1.405
0:08 | 17.30925 | 245 | 1.58 | 1.46 | 1.52 | 1.52 |  |  | 170 | 2.5 | 0 |  | 0.1 | 0.1 | 1.56 | 1.62
0:10 | 19.782 | 280 | 1.65 | 1.65 | 1.65 | 1.65 | K30=294 MN/㎥ 이상 | 뒷채움 | 221 |  |  | 1/100 | 0.1 | 0.1 | 1.75 | 1.75
0:11 | 22.25475 | 315 | 1.98 | 1.83 | 1.905 | 1.905 |  |  |  | 계산기 | 기준침하량 | 250
0:12 | 24.7275 | 350 | 2.3 | 1.88 | 2.09 | 2.09 | K30=196 MN/㎥ 이상 | 암성토 |  |  | 전(1) | 후(2)
0:13 | 27.20025 | 385 | 2.53 | 1.99 | 2.26 | 2.26 |  |  |  | 침하량(y) | 244 | 257
0:15 | 29.673 | 420 | 2.65 | 2.11 | 2.38 | 2.38 | DATA 분석 |  |  | 하중강도(x) | 840 | 875
0:16 | 32.14575 | 455 | 2.9 | 2.18 | 2.54 | 2.54 |  |  |  | 결 과 | 856.1538
0:17 | 34.6185 | 490 | 3.13 | 2.43 | 2.78 | 2.78 | K30 = 425÷2.5 |  |  | K30 | 342.4615
0:18 | 37.09125 | 525 | 3.23 | 3.17 | 3.2 | 3.2
170
K30 = 170×1.3
221
시험 결과
∴ 170 ＞ 147 MN/㎥
기준에 적합
■ 비고 - 재하판 안정을 위해 미리 하중 강도 35kN/㎡ 상당의 하중을 가한 후 제거 - 하중 강도가 35kN/㎡씩 되도록 하중을 단계적으로 증가 - 하중에 의한 침하의 진행이 멈추면 하중계와 변위계 눈금 측정 * 침하 진행이 멈추는 경우의 판단 기준 : 1분간의 침하량이 그 하중 강도에 의한 그 단계의 누적 침하량의 1% 이하 일때 - 쌓기의 치수가 300mm 이하이므로 직경 300mm 재하판 사용 - 상부 아스팔트 콘크리트 포장으로 침하량 2.5mm 적용
시험자 : 문 정 수 (인) 확인자 : 백 귀 석 (인) 건설사업관리기술인 : 금 동 훈 (인)
사 진 대 지
공사명 : 양촌·용정지구 일반산업단지 부지조성공사
1 |  | 내 용
위 치
일 시
2 |  | 내 용
위 치
일 시
Note on K28: TEST:

## 8
평 판 재 하 시 험 | [9 empty] | K30=2.2×K75 K30=1.3×K40
공 사 명 : | 진천메가폴리스 산업단지 조성사업 |  |  |  | 시험일자 : | 2026-05-19 |  |  | 시험번호
시험번호 : | 8 |  |  |  | 위 치 : | 중로(집) 3-16 (No.36 ~ No.41) 노체 4단(12층) |  |  | 1 | 지반반력계수 환산
재하조건 | 재하판 지름 : | 300 | 평판면적 : | 706.5 | 초기하중 : | 35kN/㎡ | KS F 2310
시간 min - s | 하중 |  | 변위계의 눈금(mm) |  |  | 침하량 (mm) | 적 용 시 방 기 준 (콘크리트포장)
| 전하중 (kN) | 재하응력 (kN/㎡) | 왼쪽 | 오른쪽 | 평균
0:00 | 0 | 0 | 0 | 0 | 0 | 0 | K30=147 MN/㎥ 이상 | 노체
0:01 | 2.47275 | 35 | 0.06 | 0.08 | 0.07 | 0.07 | [6 empty] | 0.1 | 0.1 | 0.18 | 0.17
0:03 | 4.9455 | 70 | 0.15 | 0.25 | 0.2 | 0.2 | K30=196 MN/㎥ 이상 | 노상 |  | 2계열 |  |  | 0.1 | 0.1 | 0.35 | 0.3
0:04 | 7.41825 | 105 | 0.2 | 0.54 | 0.37 | 0.37 |  |  | X | 0 | 440 |  | 0.1 | 0.1 | 0.64 | 0.47
0:05 | 9.891 | 140 | 0.35 | 0.75 | 0.55 | 0.55 | K30=294 MN/㎥ 이상 | 선택층 | Y | 2.5 | 2.5 |  | 0.1 | 0.1 | 0.85 | 0.65
0:06 | 12.36375 | 175 | 0.62 | 1.07 | 0.845 | 0.845 |  |  | DATA입력↓ | 3계열 |  |  | 0.1 | 0.1 | 1.17 | 0.945
0:07 | 14.8365 | 210 | 0.7 | 1.38 | 1.04 | 1.04 | K30=294 MN/㎥ 이상 | 보조기층 | 440 | 440 | 440 |  | 0.1 | 0.1 | 1.48 | 1.14
0:09 | 17.30925 | 245 | 0.93 | 1.6 | 1.265 | 1.265 |  |  | 176 | 2.5 | 0 |  | 0.1 | 0.1 | 1.7 | 1.365
0:10 | 19.782 | 280 | 1.17 | 1.74 | 1.455 | 1.455 | K30=294 MN/㎥ 이상 | 뒷채움 | 228.8 |  |  | 1/100 | 0.1 | 0.1 | 1.84 | 1.555
0:11 | 22.25475 | 315 | 1.49 | 2 | 1.745 | 1.745 |  |  |  | 계산기 | 기준침하량 | 250
0:12 | 24.7275 | 350 | 1.65 | 2.07 | 1.86 | 1.86 | K30=196 MN/㎥ 이상 | 암성토 |  |  | 전(1) | 후(2)
0:14 | 27.20025 | 385 | 1.87 | 2.32 | 2.095 | 2.095 |  |  |  | 침하량(y) | 244 | 257
0:15 | 29.673 | 420 | 1.98 | 2.5 | 2.24 | 2.24 | DATA 분석 |  |  | 하중강도(x) | 840 | 875
0:16 | 32.14575 | 455 | 2.2 | 2.68 | 2.44 | 2.44 |  |  |  | 결 과 | 856.1538
0:17 | 34.6185 | 490 | 2.39 | 2.92 | 2.655 | 2.655 | K30 = 440÷2.5 |  |  | K30 | 342.4615
0:19 | 37.09125 | 525 | 3.25 | 3.46 | 3.355 | 3.355
176
K30 = 176×1.3
228.8
시험 결과
∴ 176 ＞ 147 MN/㎥
기준에 적합
■ 비고 - 재하판 안정을 위해 미리 하중 강도 35kN/㎡ 상당의 하중을 가한 후 제거 - 하중 강도가 35kN/㎡씩 되도록 하중을 단계적으로 증가 - 하중에 의한 침하의 진행이 멈추면 하중계와 변위계 눈금 측정 * 침하 진행이 멈추는 경우의 판단 기준 : 1분간의 침하량이 그 하중 강도에 의한 그 단계의 누적 침하량의 1% 이하 일때 - 쌓기의 치수가 300mm 이하이므로 직경 300mm 재하판 사용 - 상부 아스팔트 콘크리트 포장으로 침하량 2.5mm 적용
시험자 : 문 정 수 (인) 확인자 : 백 귀 석 (인) 건설사업관리기술인 : 금 동 훈 (인)
사 진 대 지
공사명 : 양촌·용정지구 일반산업단지 부지조성공사
1 |  | 내 용
위 치
일 시
2 |  | 내 용
위 치
일 시
Note on K28: TEST:

## 7
평 판 재 하 시 험 | [9 empty] | K30=2.2×K75 K30=1.3×K40
공 사 명 : | 진천메가폴리스 산업단지 조성사업 |  |  |  | 시험일자 : | 2026-05-19 |  |  | 시험번호
시험번호 : | 7 |  |  |  | 위 치 : | 중로(집) 3-16 (No.36 ~ No.41) 노체 3단(9층) |  |  | 1 | 지반반력계수 환산
재하조건 | 재하판 지름 : | 300 | 평판면적 : | 706.5 | 초기하중 : | 35kN/㎡ | KS F 2310
시간 min - s | 하중 |  | 변위계의 눈금(mm) |  |  | 침하량 (mm) | 적 용 시 방 기 준 (콘크리트포장)
| 전하중 (kN) | 재하응력 (kN/㎡) | 왼쪽 | 오른쪽 | 평균
0:00 | 0 | 0 | 0 | 0 | 0 | 0 | K30=147 MN/㎥ 이상 | 노체
0:01 | 2.47275 | 35 | 0.33 | 0.24 | 0.285 | 0.285 | [6 empty] | 0.1 | 0.1 | 0.34 | 0.385
0:02 | 4.9455 | 70 | 0.37 | 0.26 | 0.315 | 0.315 | K30=196 MN/㎥ 이상 | 노상 |  | 2계열 |  |  | 0.1 | 0.1 | 0.36 | 0.415
0:04 | 7.41825 | 105 | 0.59 | 0.53 | 0.56 | 0.56 |  |  | X | 0 | 469 |  | 0.1 | 0.1 | 0.63 | 0.66
0:05 | 9.891 | 140 | 0.82 | 0.59 | 0.705 | 0.705 | K30=294 MN/㎥ 이상 | 선택층 | Y | 2.5 | 2.5 |  | 0.1 | 0.1 | 0.69 | 0.805
0:06 | 12.36375 | 175 | 1 | 0.84 | 0.92 | 0.92 |  |  | DATA입력↓ | 3계열 |  |  | 0.1 | 0.1 | 0.94 | 1.02
0:07 | 14.8365 | 210 | 1.18 | 1.17 | 1.175 | 1.175 | K30=294 MN/㎥ 이상 | 보조기층 | 469 | 469 | 469 |  | 0.1 | 0.1 | 1.27 | 1.275
0:08 | 17.30925 | 245 | 1.21 | 1.47 | 1.34 | 1.34 |  |  | 187.6 | 2.5 | 0 |  | 0.1 | 0.1 | 1.57 | 1.44
0:10 | 19.782 | 280 | 1.27 | 1.5 | 1.385 | 1.385 | K30=294 MN/㎥ 이상 | 뒷채움 | 243.88 |  |  | 1/100 | 0.1 | 0.1 | 1.6 | 1.485
0:11 | 22.25475 | 315 | 1.5 | 1.83 | 1.665 | 1.665 |  |  |  | 계산기 | 기준침하량 | 250
0:12 | 24.7275 | 350 | 1.72 | 2.06 | 1.89 | 1.89 | K30=196 MN/㎥ 이상 | 암성토 |  |  | 전(1) | 후(2)
0:13 | 27.20025 | 385 | 1.98 | 2.07 | 2.025 | 2.025 |  |  |  | 침하량(y) | 244 | 257
0:15 | 29.673 | 420 | 2.21 | 2.22 | 2.215 | 2.215 | DATA 분석 |  |  | 하중강도(x) | 840 | 875
0:16 | 32.14575 | 455 | 2.38 | 2.37 | 2.375 | 2.375 |  |  |  | 결 과 | 856.1538
0:17 | 34.6185 | 490 | 2.55 | 2.51 | 2.53 | 2.53 | K30 = 469÷2.5 |  |  | K30 | 342.4615
0:18 | 37.09125 | 525 | 2.92 | 2.6 | 2.76 | 2.76
187.6
K30 = 187.6×1.3
243.88
시험 결과
∴ 187.6 ＞ 147 MN/㎥
기준에 적합
■ 비고 - 재하판 안정을 위해 미리 하중 강도 35kN/㎡ 상당의 하중을 가한 후 제거 - 하중 강도가 35kN/㎡씩 되도록 하중을 단계적으로 증가 - 하중에 의한 침하의 진행이 멈추면 하중계와 변위계 눈금 측정 * 침하 진행이 멈추는 경우의 판단 기준 : 1분간의 침하량이 그 하중 강도에 의한 그 단계의 누적 침하량의 1% 이하 일때 - 쌓기의 치수가 300mm 이하이므로 직경 300mm 재하판 사용 - 상부 아스팔트 콘크리트 포장으로 침하량 2.5mm 적용
시험자 : 문 정 수 (인) 확인자 : 백 귀 석 (인) 건설사업관리기술인 : 금 동 훈 (인)
사 진 대 지
공사명 : 양촌·용정지구 일반산업단지 부지조성공사
1 |  | 내 용
위 치
일 시
2 |  | 내 용
위 치
일 시
Note on K28: TEST:

## 6
평 판 재 하 시 험 | [9 empty] | K30=2.2×K75 K30=1.3×K40
공 사 명 : | 진천메가폴리스 산업단지 조성사업 |  |  |  | 시험일자 : | 2026-05-19 |  |  | 시험번호
시험번호 : | 6 |  |  |  | 위 치 : | 중로(집) 3-14 (No.6 ~ No.9),소로(국)3-17 노체 3단(9층) |  |  | 1 | 지반반력계수 환산
재하조건 | 재하판 지름 : | 300 | 평판면적 : | 706.5 | 초기하중 : | 35kN/㎡ | KS F 2310
시간 min - s | 하중 |  | 변위계의 눈금(mm) |  |  | 침하량 (mm) | 적 용 시 방 기 준 (콘크리트포장)
| 전하중 (kN) | 재하응력 (kN/㎡) | 왼쪽 | 오른쪽 | 평균
0:00 | 0 | 0 | 0 | 0 | 0 | 0 | K30=147 MN/㎥ 이상 | 노체
0:01 | 2.47275 | 35 | 0.04 | 0.31 | 0.175 | 0.175 | [6 empty] | 0.1 | 0.1 | 0.41 | 0.275
0:02 | 4.9455 | 70 | 0.1 | 0.62 | 0.36 | 0.36 | K30=196 MN/㎥ 이상 | 노상 |  | 2계열 |  |  | 0.1 | 0.1 | 0.72 | 0.46
0:04 | 7.41825 | 105 | 0.37 | 0.91 | 0.64 | 0.64 |  |  | X | 0 | 443 |  | 0.1 | 0.1 | 1.01 | 0.74
0:05 | 9.891 | 140 | 0.58 | 1.18 | 0.88 | 0.88 | K30=294 MN/㎥ 이상 | 선택층 | Y | 2.5 | 2.5 |  | 0.1 | 0.1 | 1.28 | 0.98
0:06 | 12.36375 | 175 | 0.84 | 1.39 | 1.115 | 1.115 |  |  | DATA입력↓ | 3계열 |  |  | 0.1 | 0.1 | 1.49 | 1.215
0:07 | 14.8365 | 210 | 0.95 | 1.55 | 1.25 | 1.25 | K30=294 MN/㎥ 이상 | 보조기층 | 443 | 443 | 443 |  | 0.1 | 0.1 | 1.65 | 1.35
0:08 | 17.30925 | 245 | 1.05 | 1.87 | 1.46 | 1.46 |  |  | 177.2 | 2.5 | 0 |  | 0.1 | 0.1 | 1.97 | 1.56
0:10 | 19.782 | 280 | 1.34 | 2 | 1.67 | 1.67 | K30=294 MN/㎥ 이상 | 뒷채움 | 230.36 |  |  | 1/100 | 0.1 | 0.1 | 2.1 | 1.77
0:11 | 22.25475 | 315 | 1.53 | 2.11 | 1.82 | 1.82 |  |  |  | 계산기 | 기준침하량 | 250
0:12 | 24.7275 | 350 | 1.55 | 2.44 | 1.995 | 1.995 | K30=196 MN/㎥ 이상 | 암성토 |  |  | 전(1) | 후(2)
0:13 | 27.20025 | 385 | 1.66 | 2.67 | 2.165 | 2.165 |  |  |  | 침하량(y) | 244 | 257
0:15 | 29.673 | 420 | 1.72 | 2.76 | 2.24 | 2.24 | DATA 분석 |  |  | 하중강도(x) | 840 | 875
0:16 | 32.14575 | 455 | 1.95 | 3.06 | 2.505 | 2.505 |  |  |  | 결 과 | 856.1538
0:17 | 34.6185 | 490 | 2.24 | 3.16 | 2.7 | 2.7 | K30 = 443÷2.5 |  |  | K30 | 342.4615
0:19 | 37.09125 | 525 | 3.07 | 4.04 | 3.555 | 3.555
177.2
K30 = 177.2×1.3
230.36
시험 결과
∴ 177.2 ＞ 147 MN/㎥
기준에 적합
■ 비고 - 재하판 안정을 위해 미리 하중 강도 35kN/㎡ 상당의 하중을 가한 후 제거 - 하중 강도가 35kN/㎡씩 되도록 하중을 단계적으로 증가 - 하중에 의한 침하의 진행이 멈추면 하중계와 변위계 눈금 측정 * 침하 진행이 멈추는 경우의 판단 기준 : 1분간의 침하량이 그 하중 강도에 의한 그 단계의 누적 침하량의 1% 이하 일때 - 쌓기의 치수가 300mm 이하이므로 직경 300mm 재하판 사용 - 상부 아스팔트 콘크리트 포장으로 침하량 2.5mm 적용
시험자 : 문 정 수 (인) 확인자 : 백 귀 석 (인) 건설사업관리기술인 : 금 동 훈 (인)
사 진 대 지
공사명 : 양촌·용정지구 일반산업단지 부지조성공사
1 |  | 내 용
위 치
일 시
2 |  | 내 용
위 치
일 시
Note on K28: TEST:

## 5
평 판 재 하 시 험 | [9 empty] | K30=2.2×K75 K30=1.3×K40
공 사 명 : | 진천메가폴리스 산업단지 조성사업 |  |  |  | 시험일자 : | 2026-05-19 |  |  | 시험번호
시험번호 : | 5 |  |  |  | 위 치 : | 중로(집) 3-14 (No.6 ~ No.9),소로(국)3-17 노체 3단(9층) |  |  | 1 | 지반반력계수 환산
재하조건 | 재하판 지름 : | 300 | 평판면적 : | 706.5 | 초기하중 : | 35kN/㎡ | KS F 2310
시간 min - s | 하중 |  | 변위계의 눈금(mm) |  |  | 침하량 (mm) | 적 용 시 방 기 준 (콘크리트포장)
| 전하중 (kN) | 재하응력 (kN/㎡) | 왼쪽 | 오른쪽 | 평균
0:00 | 0 | 0 | 0 | 0 | 0 | 0 | K30=147 MN/㎥ 이상 | 노체
0:01 | 2.47275 | 35 | 0.29 | 0.29 | 0.29 | 0.29 | [6 empty] | 0.1 | 0.1 | 0.39 | 0.39
0:02 | 4.9455 | 70 | 0.58 | 0.52 | 0.55 | 0.55 | K30=196 MN/㎥ 이상 | 노상 |  | 2계열 |  |  | 0.1 | 0.1 | 0.62 | 0.65
0:04 | 7.41825 | 105 | 0.88 | 0.72 | 0.8 | 0.8 |  |  | X | 0 | 457 |  | 0.1 | 0.1 | 0.82 | 0.9
0:05 | 9.891 | 140 | 1 | 1.01 | 1.005 | 1.005 | K30=294 MN/㎥ 이상 | 선택층 | Y | 2.5 | 2.5 |  | 0.1 | 0.1 | 1.11 | 1.105
0:06 | 12.36375 | 175 | 1.1 | 1.23 | 1.165 | 1.165 |  |  | DATA입력↓ | 3계열 |  |  | 0.1 | 0.1 | 1.33 | 1.265
0:07 | 14.8365 | 210 | 1.31 | 1.45 | 1.38 | 1.38 | K30=294 MN/㎥ 이상 | 보조기층 | 457 | 457 | 457 |  | 0.1 | 0.1 | 1.55 | 1.48
0:08 | 17.30925 | 245 | 1.42 | 1.46 | 1.44 | 1.44 |  |  | 182.8 | 2.5 | 0 |  | 0.1 | 0.1 | 1.56 | 1.54
0:10 | 19.782 | 280 | 1.75 | 1.49 | 1.62 | 1.62 | K30=294 MN/㎥ 이상 | 뒷채움 | 237.64 |  |  | 1/100 | 0.1 | 0.1 | 1.59 | 1.72
0:11 | 22.25475 | 315 | 1.8 | 1.81 | 1.805 | 1.805 |  |  |  | 계산기 | 기준침하량 | 250
0:12 | 24.7275 | 350 | 1.89 | 1.98 | 1.935 | 1.935 | K30=196 MN/㎥ 이상 | 암성토 |  |  | 전(1) | 후(2)
0:13 | 27.20025 | 385 | 2.22 | 2 | 2.11 | 2.11 |  |  |  | 침하량(y) | 244 | 257
0:15 | 29.673 | 420 | 2.44 | 2.18 | 2.31 | 2.31 | DATA 분석 |  |  | 하중강도(x) | 840 | 875
0:16 | 32.14575 | 455 | 2.49 | 2.41 | 2.45 | 2.45 |  |  |  | 결 과 | 856.1538
0:17 | 34.6185 | 490 | 2.69 | 2.66 | 2.675 | 2.675 | K30 = 457÷2.5 |  |  | K30 | 342.4615
0:18 | 37.09125 | 525 | 3.19 | 2.84 | 3.015 | 3.015
182.8
K30 = 182.8×1.3
237.64
시험 결과
∴ 182.8 ＞ 147 MN/㎥
기준에 적합
■ 비고 - 재하판 안정을 위해 미리 하중 강도 35kN/㎡ 상당의 하중을 가한 후 제거 - 하중 강도가 35kN/㎡씩 되도록 하중을 단계적으로 증가 - 하중에 의한 침하의 진행이 멈추면 하중계와 변위계 눈금 측정 * 침하 진행이 멈추는 경우의 판단 기준 : 1분간의 침하량이 그 하중 강도에 의한 그 단계의 누적 침하량의 1% 이하 일때 - 쌓기의 치수가 300mm 이하이므로 직경 300mm 재하판 사용 - 상부 아스팔트 콘크리트 포장으로 침하량 2.5mm 적용
시험자 : 문 정 수 (인) 확인자 : 백 귀 석 (인) 건설사업관리기술인 : 금 동 훈 (인)
사 진 대 지
공사명 : 양촌·용정지구 일반산업단지 부지조성공사
1 |  | 내 용
위 치
일 시
2 |  | 내 용
위 치
일 시
Note on K28: TEST:

## 4
평 판 재 하 시 험 | [9 empty] | K30=2.2×K75 K30=1.3×K40
공 사 명 : | 진천메가폴리스 산업단지 조성사업 |  |  |  | 시험일자 : | 2026-05-18 |  |  | 시험번호
시험번호 : | 4 |  |  |  | 위 치 : | 중로(집) 3-16 (No.36 ~ No.41) 노체 2단(6층) |  |  | 1 | 지반반력계수 환산
재하조건 | 재하판 지름 : | 300 | 평판면적 : | 706.5 | 초기하중 : | 35kN/㎡ | KS F 2310
시간 min - s | 하중 |  | 변위계의 눈금(mm) |  |  | 침하량 (mm) | 적 용 시 방 기 준 (콘크리트포장)
| 전하중 (kN) | 재하응력 (kN/㎡) | 왼쪽 | 오른쪽 | 평균
0:00 | 0 | 0 | 0 | 0 | 0 | 0 | K30=147 MN/㎥ 이상 | 노체
0:01 | 2.47275 | 35 | 0.2 | 0.29 | 0.245 | 0.245 | [6 empty] | 0.1 | 0.1 | 0.39 | 0.345
0:02 | 4.9455 | 70 | 0.46 | 0.42 | 0.44 | 0.44 | K30=196 MN/㎥ 이상 | 노상 |  | 2계열 |  |  | 0.1 | 0.1 | 0.52 | 0.54
0:03 | 7.41825 | 105 | 0.68 | 0.69 | 0.685 | 0.685 |  |  | X | 0 | 472 |  | 0.1 | 0.1 | 0.79 | 0.785
0:05 | 9.891 | 140 | 0.84 | 0.83 | 0.835 | 0.835 | K30=294 MN/㎥ 이상 | 선택층 | Y | 2.5 | 2.5 |  | 0.1 | 0.1 | 0.93 | 0.935
0:06 | 12.36375 | 175 | 0.87 | 1.11 | 0.99 | 0.99 |  |  | DATA입력↓ | 3계열 |  |  | 0.1 | 0.1 | 1.21 | 1.09
0:07 | 14.8365 | 210 | 1.02 | 1.12 | 1.07 | 1.07 | K30=294 MN/㎥ 이상 | 보조기층 | 472 | 472 | 472 |  | 0.1 | 0.1 | 1.22 | 1.17
0:08 | 17.30925 | 245 | 1.35 | 1.29 | 1.32 | 1.32 |  |  | 188.8 | 2.5 | 0 |  | 0.1 | 0.1 | 1.39 | 1.42
0:10 | 19.782 | 280 | 1.49 | 1.39 | 1.44 | 1.44 | K30=294 MN/㎥ 이상 | 뒷채움 | 245.44 |  |  | 1/100 | 0.1 | 0.1 | 1.49 | 1.54
0:11 | 22.25475 | 315 | 1.67 | 1.62 | 1.645 | 1.645 |  |  |  | 계산기 | 기준침하량 | 250
0:12 | 24.7275 | 350 | 1.7 | 1.79 | 1.745 | 1.745 | K30=196 MN/㎥ 이상 | 암성토 |  |  | 전(1) | 후(2)
0:13 | 27.20025 | 385 | 1.91 | 1.84 | 1.875 | 1.875 |  |  |  | 침하량(y) | 244 | 257
0:15 | 29.673 | 420 | 2.11 | 1.92 | 2.015 | 2.015 | DATA 분석 |  |  | 하중강도(x) | 840 | 875
0:16 | 32.14575 | 455 | 2.42 | 2.22 | 2.32 | 2.32 |  |  |  | 결 과 | 856.1538
0:17 | 34.6185 | 490 | 2.69 | 2.39 | 2.54 | 2.54 | K30 = 472÷2.5 |  |  | K30 | 342.4615
0:18 | 37.09125 | 525 | 3.28 | 2.78 | 3.03 | 3.03
0:20 | 39.564 | 560 | 3.85 | 3.49 | 3.67 | 3.67 | 188.8
K30 = 188.8×1.3
245.44
시험 결과
∴ 188.8 ＞ 147 MN/㎥
기준에 적합
■ 비고 - 재하판 안정을 위해 미리 하중 강도 35kN/㎡ 상당의 하중을 가한 후 제거 - 하중 강도가 35kN/㎡씩 되도록 하중을 단계적으로 증가 - 하중에 의한 침하의 진행이 멈추면 하중계와 변위계 눈금 측정 * 침하 진행이 멈추는 경우의 판단 기준 : 1분간의 침하량이 그 하중 강도에 의한 그 단계의 누적 침하량의 1% 이하 일때 - 쌓기의 치수가 300mm 이하이므로 직경 300mm 재하판 사용 - 상부 아스팔트 콘크리트 포장으로 침하량 2.5mm 적용
시험자 : 문 정 수 (인) 확인자 : 백 귀 석 (인) 건설사업관리기술인 : 금 동 훈 (인)
사 진 대 지
공사명 : 양촌·용정지구 일반산업단지 부지조성공사
1 |  | 내 용
위 치
일 시
2 |  | 내 용
위 치
일 시
Note on K28: TEST:

## 3
평 판 재 하 시 험 | [9 empty] | K30=2.2×K75 K30=1.3×K40
공 사 명 : | 진천메가폴리스 산업단지 조성사업 |  |  |  | 시험일자 : | 2026-05-18 |  |  | 시험번호
시험번호 : | 3 |  |  |  | 위 치 : | 중로(집) 3-16 (No.36 ~ No.41) 노체 1단(3층) |  |  | 1 | 지반반력계수 환산
재하조건 | 재하판 지름 : | 300 | 평판면적 : | 706.5 | 초기하중 : | 35kN/㎡ | KS F 2310
시간 min - s | 하중 |  | 변위계의 눈금(mm) |  |  | 침하량 (mm) | 적 용 시 방 기 준 (콘크리트포장)
| 전하중 (kN) | 재하응력 (kN/㎡) | 왼쪽 | 오른쪽 | 평균
0:00 | 0 | 0 | 0 | 0 | 0 | 0 | K30=147 MN/㎥ 이상 | 노체
0:01 | 2.47275 | 35 | 0.25 | 0.02 | 0.135 | 0.135 | [6 empty] | 0.1 | 0.1 | 0.12 | 0.235
0:02 | 4.9455 | 70 | 0.27 | 0.13 | 0.2 | 0.2 | K30=196 MN/㎥ 이상 | 노상 |  | 2계열 |  |  | 0.1 | 0.1 | 0.23 | 0.3
0:04 | 7.41825 | 105 | 0.29 | 0.34 | 0.315 | 0.315 |  |  | X | 0 | 488 |  | 0.1 | 0.1 | 0.44 | 0.415
0:05 | 9.891 | 140 | 0.46 | 0.5 | 0.48 | 0.48 | K30=294 MN/㎥ 이상 | 선택층 | Y | 2.5 | 2.5 |  | 0.1 | 0.1 | 0.6 | 0.58
0:06 | 12.36375 | 175 | 0.54 | 0.56 | 0.55 | 0.55 |  |  | DATA입력↓ | 3계열 |  |  | 0.1 | 0.1 | 0.66 | 0.65
0:07 | 14.8365 | 210 | 0.68 | 0.75 | 0.715 | 0.715 | K30=294 MN/㎥ 이상 | 보조기층 | 488 | 488 | 488 |  | 0.1 | 0.1 | 0.85 | 0.815
0:09 | 17.30925 | 245 | 0.84 | 1.07 | 0.955 | 0.955 |  |  | 195.2 | 2.5 | 0 |  | 0.1 | 0.1 | 1.17 | 1.055
0:10 | 19.782 | 280 | 1.16 | 1.35 | 1.255 | 1.255 | K30=294 MN/㎥ 이상 | 뒷채움 | 253.76 |  |  | 1/100 | 0.1 | 0.1 | 1.45 | 1.355
0:11 | 22.25475 | 315 | 1.35 | 1.55 | 1.45 | 1.45 |  |  |  | 계산기 | 기준침하량 | 250
0:12 | 24.7275 | 350 | 1.52 | 1.8 | 1.66 | 1.66 | K30=196 MN/㎥ 이상 | 암성토 |  |  | 전(1) | 후(2)
0:14 | 27.20025 | 385 | 1.53 | 2.12 | 1.825 | 1.825 |  |  |  | 침하량(y) | 244 | 257
0:15 | 29.673 | 420 | 1.82 | 2.36 | 2.09 | 2.09 | DATA 분석 |  |  | 하중강도(x) | 840 | 875
0:16 | 32.14575 | 455 | 1.84 | 2.68 | 2.26 | 2.26 |  |  |  | 결 과 | 856.1538
0:17 | 34.6185 | 490 | 1.88 | 2.81 | 2.345 | 2.345 | K30 = 488÷2.5 |  |  | K30 | 342.4615
0:19 | 37.09125 | 525 | 2.05 | 3.25 | 2.65 | 2.65
0:20 | 39.564 | 560 | 2.67 | 3.6 | 3.135 | 3.135 | 195.2
K30 = 195.2×1.3
253.76
시험 결과
∴ 195.2 ＞ 147 MN/㎥
기준에 적합
■ 비고 - 재하판 안정을 위해 미리 하중 강도 35kN/㎡ 상당의 하중을 가한 후 제거 - 하중 강도가 35kN/㎡씩 되도록 하중을 단계적으로 증가 - 하중에 의한 침하의 진행이 멈추면 하중계와 변위계 눈금 측정 * 침하 진행이 멈추는 경우의 판단 기준 : 1분간의 침하량이 그 하중 강도에 의한 그 단계의 누적 침하량의 1% 이하 일때 - 쌓기의 치수가 300mm 이하이므로 직경 300mm 재하판 사용 - 상부 아스팔트 콘크리트 포장으로 침하량 2.5mm 적용
시험자 : 문 정 수 (인) 확인자 : 백 귀 석 (인) 건설사업관리기술인 : 금 동 훈 (인)
사 진 대 지
공사명 : 양촌·용정지구 일반산업단지 부지조성공사
1 |  | 내 용
위 치
일 시
2 |  | 내 용
위 치
일 시
Note on K28: TEST:

## 2
평 판 재 하 시 험 | [9 empty] | K30=2.2×K75 K30=1.3×K40
공 사 명 : | 진천메가폴리스 산업단지 조성사업 |  |  |  | 시험일자 : | 2026-05-18 |  |  | 시험번호
시험번호 : | 2 |  |  |  | 위 치 : | 중로(집) 3-14 (No.6 ~ No.9),소로(국)3-17 노체 2단(6층) |  |  | 1 | 지반반력계수 환산
재하조건 | 재하판 지름 : | 300 | 평판면적 : | 706.5 | 초기하중 : | 35kN/㎡ | KS F 2310
시간 min - s | 하중 |  | 변위계의 눈금(mm) |  |  | 침하량 (mm) | 적 용 시 방 기 준 (콘크리트포장)
| 전하중 (kN) | 재하응력 (kN/㎡) | 왼쪽 | 오른쪽 | 평균
0:00 | 0 | 0 | 0 | 0 | 0 | 0 | K30=147 MN/㎥ 이상 | 노체
0:01 | 2.47275 | 35 | 0.31 | 0.05 | 0.18 | 0.18 | [6 empty] | 0.1 | 0.1 | 0.15 | 0.28
0:02 | 4.9455 | 70 | 0.53 | 0.07 | 0.3 | 0.3 | K30=196 MN/㎥ 이상 | 노상 |  | 2계열 |  |  | 0.1 | 0.1 | 0.17 | 0.4
0:04 | 7.41825 | 105 | 0.68 | 0.12 | 0.4 | 0.4 |  |  | X | 0 | 499 |  | 0.1 | 0.1 | 0.22 | 0.5
0:05 | 9.891 | 140 | 0.69 | 0.38 | 0.535 | 0.535 | K30=294 MN/㎥ 이상 | 선택층 | Y | 2.5 | 2.5 |  | 0.1 | 0.1 | 0.48 | 0.635
0:06 | 12.36375 | 175 | 0.73 | 0.45 | 0.59 | 0.59 |  |  | DATA입력↓ | 3계열 |  |  | 0.1 | 0.1 | 0.55 | 0.69
0:07 | 14.8365 | 210 | 1.01 | 0.51 | 0.76 | 0.76 | K30=294 MN/㎥ 이상 | 보조기층 | 499 | 499 | 499 |  | 0.1 | 0.1 | 0.61 | 0.86
0:08 | 17.30925 | 245 | 1.27 | 0.76 | 1.015 | 1.015 |  |  | 199.6 | 2.5 | 0 |  | 0.1 | 0.1 | 0.86 | 1.115
0:10 | 19.782 | 280 | 1.46 | 0.97 | 1.215 | 1.215 | K30=294 MN/㎥ 이상 | 뒷채움 | 259.48 |  |  | 1/100 | 0.1 | 0.1 | 1.07 | 1.315
0:11 | 22.25475 | 315 | 1.48 | 1.12 | 1.3 | 1.3 |  |  |  | 계산기 | 기준침하량 | 250
0:12 | 24.7275 | 350 | 1.52 | 1.21 | 1.365 | 1.365 | K30=196 MN/㎥ 이상 | 암성토 |  |  | 전(1) | 후(2)
0:13 | 27.20025 | 385 | 1.82 | 1.49 | 1.655 | 1.655 |  |  |  | 침하량(y) | 244 | 257
0:15 | 29.673 | 420 | 2.05 | 1.76 | 1.905 | 1.905 | DATA 분석 |  |  | 하중강도(x) | 840 | 875
0:16 | 32.14575 | 455 | 2.22 | 1.83 | 2.025 | 2.025 |  |  |  | 결 과 | 856.1538
0:17 | 34.6185 | 490 | 2.4 | 1.88 | 2.14 | 2.14 | K30 = 499÷2.5 |  |  | K30 | 342.4615
0:18 | 37.09125 | 525 | 3.191 | 2.571 | 2.881 | 2.881
0:19 | 39.564 | 560 | 3.737 | 2.844 | 3.2905 | 3.2905 | 199.6
K30 = 199.6×1.3
259.48
시험 결과
∴ 199.6 ＞ 147 MN/㎥
기준에 적합
■ 비고 - 재하판 안정을 위해 미리 하중 강도 35kN/㎡ 상당의 하중을 가한 후 제거 - 하중 강도가 35kN/㎡씩 되도록 하중을 단계적으로 증가 - 하중에 의한 침하의 진행이 멈추면 하중계와 변위계 눈금 측정 * 침하 진행이 멈추는 경우의 판단 기준 : 1분간의 침하량이 그 하중 강도에 의한 그 단계의 누적 침하량의 1% 이하 일때 - 쌓기의 치수가 300mm 이하이므로 직경 300mm 재하판 사용 - 상부 아스팔트 콘크리트 포장으로 침하량 2.5mm 적용
시험자 : 문 정 수 (인) 확인자 : 백 귀 석 (인) 건설사업관리기술인 : 금 동 훈 (인)
사 진 대 지
공사명 : 양촌·용정지구 일반산업단지 부지조성공사
1 |  | 내 용
위 치
일 시
2 |  | 내 용
위 치
일 시
Note on K28: TEST:

## 1
평 판 재 하 시 험 | [9 empty] | K30=2.2×K75 K30=1.3×K40
공 사 명 : | 진천메가폴리스 산업단지 조성사업 |  |  |  | 시험일자 : | 2026-05-18 |  |  | 시험번호
시험번호 : | 1 |  |  |  | 위 치 : | 중로(집) 3-14 (No.6 ~ No.9),소로(국)3-17 노체 1단(3층) |  |  | 1 | 지반반력계수 환산
재하조건 | 재하판 지름 : | 300 | 평판면적 : | 706.5 | 초기하중 : | 35kN/㎡ | KS F 2310
시간 min - s | 하중 |  | 변위계의 눈금(mm) |  |  | 침하량 (mm) | 적 용 시 방 기 준 (콘크리트포장)
| 전하중 (kN) | 재하응력 (kN/㎡) | 왼쪽 | 오른쪽 | 평균
0:00 | 0 | 0 | 0 | 0 | 0 | 0 | K30=147 MN/㎥ 이상 | 노체
0:01 | 2.47275 | 35 | 0.17 | 0.24 | 0.205 | 0.205 | [6 empty] | 0.1 | 0.1 | 0.34 | 0.305
0:02 | 4.9455 | 70 | 0.47 | 0.27 | 0.37 | 0.37 | K30=196 MN/㎥ 이상 | 노상 |  | 2계열 |  |  | 0.1 | 0.1 | 0.37 | 0.47
0:03 | 7.41825 | 105 | 0.59 | 0.55 | 0.57 | 0.57 |  |  | X | 0 | 493 |  | 0.1 | 0.1 | 0.65 | 0.67
0:05 | 9.891 | 140 | 0.66 | 0.66 | 0.66 | 0.66 | K30=294 MN/㎥ 이상 | 선택층 | Y | 2.5 | 2.5 |  | 0.1 | 0.1 | 0.76 | 0.76
0:06 | 12.36375 | 175 | 0.67 | 0.71 | 0.69 | 0.69 |  |  | DATA입력↓ | 3계열 |  |  | 0.1 | 0.1 | 0.81 | 0.79
0:07 | 14.8365 | 210 | 0.87 | 1.01 | 0.94 | 0.94 | K30=294 MN/㎥ 이상 | 보조기층 | 493 | 493 | 493 |  | 0.1 | 0.1 | 1.11 | 1.04
0:08 | 17.30925 | 245 | 1.1 | 1.24 | 1.17 | 1.17 |  |  | 197.2 | 2.5 | 0 |  | 0.1 | 0.1 | 1.34 | 1.27
0:10 | 19.782 | 280 | 1.16 | 1.36 | 1.26 | 1.26 | K30=294 MN/㎥ 이상 | 뒷채움 | 256.36 |  |  | 1/100 | 0.1 | 0.1 | 1.46 | 1.36
0:11 | 22.25475 | 315 | 1.24 | 1.64 | 1.44 | 1.44 |  |  |  | 계산기 | 기준침하량 | 250
0:12 | 24.7275 | 350 | 1.27 | 1.75 | 1.51 | 1.51 | K30=196 MN/㎥ 이상 | 암성토 |  |  | 전(1) | 후(2)
0:13 | 27.20025 | 385 | 1.55 | 2.05 | 1.8 | 1.8 |  |  |  | 침하량(y) | 244 | 257
0:14 | 29.673 | 420 | 1.72 | 2.29 | 2.005 | 2.005 | DATA 분석 |  |  | 하중강도(x) | 840 | 875
0:16 | 32.14575 | 455 | 1.75 | 2.37 | 2.06 | 2.06 |  |  |  | 결 과 | 856.1538
0:17 | 34.6185 | 490 | 2.04 | 2.4 | 2.22 | 2.22 | K30 = 493÷2.5 |  |  | K30 | 342.4615
0:18 | 37.09125 | 525 | 2.795 | 3.046 | 2.9205 | 2.9205
0:19 | 39.564 | 560 | 3.105 | 3.146 | 3.1255 | 3.1255 | 197.2
K30 = 197.2×1.3
256.36
시험 결과
∴ 197.2 ＞ 147 MN/㎥
기준에 적합
■ 비고 - 재하판 안정을 위해 미리 하중 강도 35kN/㎡ 상당의 하중을 가한 후 제거 - 하중 강도가 35kN/㎡씩 되도록 하중을 단계적으로 증가 - 하중에 의한 침하의 진행이 멈추면 하중계와 변위계 눈금 측정 * 침하 진행이 멈추는 경우의 판단 기준 : 1분간의 침하량이 그 하중 강도에 의한 그 단계의 누적 침하량의 1% 이하 일때 - 쌓기의 치수가 300mm 이하이므로 직경 300mm 재하판 사용 - 상부 아스팔트 콘크리트 포장으로 침하량 2.5mm 적용
시험자 : 문 정 수 (인) 확인자 : 백 귀 석 (인) 건설사업관리기술인 : 금 동 훈 (인)
사 진 대 지
공사명 : 양촌·용정지구 일반산업단지 부지조성공사
1 |  | 내 용
위 치
일 시
2 |  | 내 용
위 치
일 시
Note on K28: TEST:

## 517
평 판 재 하 시 험 | [9 empty] | K30=2.2×K75 K30=1.3×K40
공 사 명 : | 양촌·용정지구 일반산업단지 부지조성공사 |  |  |  | 시험일자 : | 2026-06-01 |  |  | 시험번호
시험번호 : | 28 |  |  |  | 위 치 : | 중로(집) 3-12 (No.17 ~ No.20) 노체 5단(15층) |  |  | #REF! | 지반반력계수 환산
재하조건 | 재하판 지름 : | 400 | 평판면적 : | 1256 | 초기하중 : | 35kN/㎡ | KS F 2310
시간 min - s | 하중 |  | 변위계의 눈금(mm) |  |  | 침하량 (mm) | 적 용 시 방 기 준 (콘크리트포장)
| 전하중 (kN) | 재하응력 (kN/㎡) | 왼쪽 | 오른쪽 | 평균
0:00 | 0 | 0 | 0.01 | 0.09 | 0.05 | 0 | K30=147 MN/㎥ 이상 | 노체
0:01 | 4.396 | 35 | 0.3 | 0.17 | 0.235 | 0.185
0:02 | 8.792 | 70 | 0.55 | 0.26 | 0.405 | 0.355 | K30=196 MN/㎥ 이상 | 노상 |  | 2계열
0:03 | 13.188 | 105 | 0.74 | 0.44 | 0.59 | 0.54 |  |  | X | 0 | 239.8
0:05 | 17.584 | 140 | 0.86 | 0.6 | 0.73 | 0.68 | K30=294 MN/㎥ 이상 | 선택층 | Y | 1.25 | 1.25
0:06 | 21.98 | 175 | 0.93 | 0.83 | 0.88 | 0.83 |  |  | DATA입력↓ | 3계열
0:07 | 26.376 | 210 | 1.05 | 1.13 | 1.09 | 1.04 | K30=294 MN/㎥ 이상 | 보조기층 | 239.8 | 239.8 | 239.8
0:08 | 30.772 | 245 | 1.3 | 1.43 | 1.365 | 1.315 |  |  | 191.84 | 1.25 | 0
0:09 | 35.168 | 280 | 1.59 | 1.68 | 1.635 | 1.585 | K30=294 MN/㎥ 이상 | 뒷채움 | 249.34 |  |  | 1/100
[10 empty] | 계산기 | 기준침하량 | 250
[7 empty] | K30=196 MN/㎥ 이상 | 암성토 |  |  | 전(1) | 후(2)
[10 empty] | 침하량(y) | 244 | 257
[7 empty] | DATA 분석 |  |  | 하중강도(x) | 840 | 875
[10 empty] | 결 과 | 856.1538
[7 empty] | K40 = 239.8÷1.25 |  |  | K30 | 342.4615
191.84
K30 = 191.8×1.3
249.392
시험 결과
∴ 249.4 ＞ 196 MN/㎥
기준에 적합
■ 비고 - 재하판 안정을 위해 미리 하중 강도 35kN/㎡ 상당의 하중을 가한 후 제거 - 하중 강도가 35kN/㎡씩 되도록 하중을 단계적으로 증가 - 하중에 의한 침하의 진행이 멈추면 하중계와 변위계 눈금 측정 * 침하 진행이 멈추는 경우의 판단 기준 : 1분간의 침하량이 그 하중 강도에 의한 그 단계의 누적 침하량의 1% 이하 일때 - 매립토석의 크기가 0.03㎥/EA 이하이므로 직경 400mm 재하판 사용 - 상부 시멘트 포장으로 침하량 1.25mm 적용
시험자 : 박은광 (인) 확인자 : 우상기 (인) 건설사업관리기술인 : 박창식 (인)
사 진 대 지
공사명 : 양촌·용정지구 일반산업단지 부지조성공사
1 |  | 내 용
위 치
일 시
2 |  | 내 용
위 치
일 시
Note on K28: TEST:

## 양식(40)
평 판 재 하 시 험 | [9 empty] | K30=2.2×K75 K30=1.3×K40
공 사 명 : | 진천메가폴리스 산업단지 조성사업 |  |  |  | 시험일자 : | 2026-05-18 |  |  | 시험번호
시험번호 : | 1 |  |  |  | 위 치 : | 중로(집) 3-14 (No.6 ~ No.9),소로(국)3-17 노체 2단(6층) |  |  | 1 | 지반반력계수 환산
재하조건 | 재하판 지름 : | 400 | 평판면적 : | 1256 | 초기하중 : | 35kN/㎡ | KS F 2310
시간 min - s | 하중 |  | 변위계의 눈금(mm) |  |  | 침하량 (mm) | 적 용 시 방 기 준 (콘크리트포장)
| 전하중 (kN) | 재하응력 (kN/㎡) | 왼쪽 | 오른쪽 | 평균
0:00 | 0 | 0 | 0 | 0 | 0 | 0 | K30=147 MN/㎥ 이상 | 노체
0:01 | 4.396 | 35 | 0.1 | 0.23 | 0.165 | 0.165 | [6 empty] | 0.1 | 0.1 | 0.33 | 0.265
0:02 | 8.792 | 70 | 0.36 | 0.38 | 0.37 | 0.37 | K30=196 MN/㎥ 이상 | 노상 |  | 2계열 |  |  | 0.1 | 0.1 | 0.48 | 0.47
0:04 | 13.188 | 105 | 0.69 | 0.44 | 0.565 | 0.565 |  |  | X | 0 | 219.5 |  | 0.1 | 0.1 | 0.54 | 0.665
0:05 | 17.584 | 140 | 1.03 | 0.71 | 0.87 | 0.87 | K30=294 MN/㎥ 이상 | 선택층 | Y | 1.25 | 1.25 |  | 0.1 | 0.1 | 0.81 | 0.97
0:06 | 21.98 | 175 | 1.22 | 0.85 | 1.035 | 1.035 |  |  | DATA입력↓ | 3계열 |  |  | 0.1 | 0.1 | 0.95 | 1.135
0:07 | 26.376 | 210 | 1.23 | 1.04 | 1.135 | 1.135 | K30=294 MN/㎥ 이상 | 보조기층 | 219.5 | 219.5 | 219.5 |  | 0.1 | 0.1 | 1.14 | 1.235
0:08 | 30.772 | 245 | 1.33 | 1.32 | 1.325 | 1.325 |  |  | 175.6 | 1.25 | 0 |  | 0.1 | 0.1 | 1.42 | 1.425
0:09 | 35.168 | 280 | 1.45 | 1.67 | 1.56 | 1.56 | K30=294 MN/㎥ 이상 | 뒷채움 | 228.28 |  |  | 1/100 | 0.1 | 0.1 | 1.77 | 1.66
[10 empty] | 계산기 | 기준침하량 | 250
[7 empty] | K30=196 MN/㎥ 이상 | 암성토 |  |  | 전(1) | 후(2)
[10 empty] | 침하량(y) | 244 | 257
[7 empty] | DATA 분석 |  |  | 하중강도(x) | 840 | 875
[10 empty] | 결 과 | 856.1538
[7 empty] | K40 = 219.5÷1.25 |  |  | K30 | 342.4615
175.6
K30 = 175.6×1.3
228.28
시험 결과
∴ 228.3 ＞ 196 MN/㎥
기준에 적합
■ 비고 - 재하판 안정을 위해 미리 하중 강도 35kN/㎡ 상당의 하중을 가한 후 제거 - 하중 강도가 35kN/㎡씩 되도록 하중을 단계적으로 증가 - 하중에 의한 침하의 진행이 멈추면 하중계와 변위계 눈금 측정 * 침하 진행이 멈추는 경우의 판단 기준 : 1분간의 침하량이 그 하중 강도에 의한 그 단계의 누적 침하량의 1% 이하 일때 - 암성토 직경 400mm 재하판 사용 - 암쌓기 침하량 1.25mm 적용
시험자 : 윤 정 필 (인) 확인자 : 백 귀 석 (인) 건설사업관리기술인 : 금 동 훈 (인)
사 진 대 지
공사명 : 양촌·용정지구 일반산업단지 부지조성공사
1 |  | 내 용
위 치
일 시
2 |  | 내 용
위 치
일 시
Note on K28: TEST:

## 양식(30)
평 판 재 하 시 험 | [9 empty] | K30=2.2×K75 K30=1.3×K40
공 사 명 : | 진천메가폴리스 산업단지 조성사업 |  |  |  | 시험일자 : | 2026-05-18 |  |  | 시험번호
시험번호 : | 1 |  |  |  | 위 치 : | 중로(집) 3-14 (No.6 ~ No.9),소로(국)3-17 노체 1단(3층) |  |  | 1 | 지반반력계수 환산
재하조건 | 재하판 지름 : | 300 | 평판면적 : | 706.5 | 초기하중 : | 35kN/㎡ | KS F 2310
시간 min - s | 하중 |  | 변위계의 눈금(mm) |  |  | 침하량 (mm) | 적 용 시 방 기 준 (콘크리트포장)
| 전하중 (kN) | 재하응력 (kN/㎡) | 왼쪽 | 오른쪽 | 평균
0:00 | 0 | 0 | 0 | 0 | 0 | 0 | K30=147 MN/㎥ 이상 | 노체
0:01 | 2.47275 | 35 | 0.17 | 0.24 | 0.205 | 0.205 | [6 empty] | 0.1 | 0.1 | 0.34 | 0.305
0:02 | 4.9455 | 70 | 0.47 | 0.27 | 0.37 | 0.37 | K30=196 MN/㎥ 이상 | 노상 |  | 2계열 |  |  | 0.1 | 0.1 | 0.37 | 0.47
0:04 | 7.41825 | 105 | 0.59 | 0.55 | 0.57 | 0.57 |  |  | X | 0 | 493 |  | 0.1 | 0.1 | 0.65 | 0.67
0:05 | 9.891 | 140 | 0.66 | 0.66 | 0.66 | 0.66 | K30=294 MN/㎥ 이상 | 선택층 | Y | 2.5 | 2.5 |  | 0.1 | 0.1 | 0.76 | 0.76
0:06 | 12.36375 | 175 | 0.67 | 0.71 | 0.69 | 0.69 |  |  | DATA입력↓ | 3계열 |  |  | 0.1 | 0.1 | 0.81 | 0.79
0:07 | 14.8365 | 210 | 0.87 | 1.01 | 0.94 | 0.94 | K30=294 MN/㎥ 이상 | 보조기층 | 493 | 493 | 493 |  | 0.1 | 0.1 | 1.11 | 1.04
0:09 | 17.30925 | 245 | 1.1 | 1.24 | 1.17 | 1.17 |  |  | 197.2 | 2.5 | 0 |  | 0.1 | 0.1 | 1.34 | 1.27
0:10 | 19.782 | 280 | 1.16 | 1.36 | 1.26 | 1.26 | K30=294 MN/㎥ 이상 | 뒷채움 | 256.36 |  |  | 1/100 | 0.1 | 0.1 | 1.46 | 1.36
0:11 | 22.25475 | 315 | 1.24 | 1.64 | 1.44 | 1.44 |  |  |  | 계산기 | 기준침하량 | 250
0:12 | 24.7275 | 350 | 1.27 | 1.75 | 1.51 | 1.51 | K30=196 MN/㎥ 이상 | 암성토 |  |  | 전(1) | 후(2)
0:14 | 27.20025 | 385 | 1.55 | 2.05 | 1.8 | 1.8 |  |  |  | 침하량(y) | 244 | 257
0:15 | 29.673 | 420 | 1.72 | 2.29 | 2.005 | 2.005 | DATA 분석 |  |  | 하중강도(x) | 840 | 875
0:16 | 32.14575 | 455 | 1.75 | 2.37 | 2.06 | 2.06 |  |  |  | 결 과 | 856.1538
0:17 | 34.6185 | 490 | 2.04 | 2.4 | 2.22 | 2.22 | K30 = 493÷2.5 |  |  | K30 | 342.4615
0:18 | 37.09125 | 525 | 2.795 | 3.046 | 2.9205 | 2.9205
0:20 | 39.564 | 560 | 3.105 | 3.146 | 3.1255 | 3.1255 | 197.2
K30 = 197.2×1.3
256.36
시험 결과
∴ 197.2 ＞ 147 MN/㎥
기준에 적합
■ 비고 - 재하판 안정을 위해 미리 하중 강도 35kN/㎡ 상당의 하중을 가한 후 제거 - 하중 강도가 35kN/㎡씩 되도록 하중을 단계적으로 증가 - 하중에 의한 침하의 진행이 멈추면 하중계와 변위계 눈금 측정 * 침하 진행이 멈추는 경우의 판단 기준 : 1분간의 침하량이 그 하중 강도에 의한 그 단계의 누적 침하량의 1% 이하 일때 - 쌓기의 치수가 300mm 이하이므로 직경 300mm 재하판 사용 - 상부 아스팔트 콘크리트 포장으로 침하량 2.5mm 적용
시험자 : 윤 정 필 (인) 확인자 : 백 귀 석 (인) 건설사업관리기술인 : 금 동 훈 (인)
사 진 대 지
공사명 : 양촌·용정지구 일반산업단지 부지조성공사
1 |  | 내 용
위 치
일 시
2 |  | 내 용
위 치
일 시
Note on K28: TEST: